## Sheet1
| Tipo | Descrição Nominal | Espessura Média [10-6m] | Tamanho Médio do Poro [10-9m] | Idade [dia] | Temperatura [K] | Diferença de Pressão [Pa] | Diâmetro Cinético do Gás de Alimentação [10-12m] | Massa Molar do Gás de Alimentação [g/mol] | Polarizabilidade do Gás de Alimentação [Å^3] | Permeabilidade [barrer] | Local na Referência | Referência | DOI
4 | polymer | PI-0.25 | 50 |  | 0 | 308 | 199000 | 260 | 4 | 0.208 | 193 | table 2 | XIE W et al 2022 | https://doi.org/10.1016/j.seppur.2021.120091
5 | polymer | PI-0.50 | 50 |  | 0 | 308 | 199000 | 260 | 4 | 0.208 | 133 | table 2 | XIE W et al 2022 | https://doi.org/10.1016/j.seppur.2021.120091
6 | polymer | PI-0.75 | 50 |  | 0 | 308 | 199000 | 260 | 4 | 0.208 | 105 | table 2 | XIE W et al 2022 | https://doi.org/10.1016/j.seppur.2021.120091
7 | polymer | PI-1.00 | 50 |  | 0 | 308 | 199000 | 260 | 4 | 0.208 | 59 | table 2 | XIE W et al 2022 | https://doi.org/10.1016/j.seppur.2021.120091
8 | polymer | IPI-0.25 | 50 |  | 0 | 308 | 199000 | 260 | 4 | 0.208 | 157 | table 2 | XIE W et al 2022 | https://doi.org/10.1016/j.seppur.2021.120091
9 | polymer | IPI-0.50 | 50 |  | 0 | 308 | 199000 | 260 | 4 | 0.208 | 74 | table 2 | XIE W et al 2022 | https://doi.org/10.1016/j.seppur.2021.120091
10 | polymer | IPI-0.75 | 50 |  | 0 | 308 | 199000 | 260 | 4 | 0.208 | 33 | table 2 | XIE W et al 2022 | https://doi.org/10.1016/j.seppur.2021.120091
11 | polymer | IPI-1.00 | 50 |  | 0 | 308 | 199000 | 260 | 4 | 0.208 | 11 | table 2 | XIE W et al 2022 | https://doi.org/10.1016/j.seppur.2021.120091
297 | polymer | untreated | 90 |  | 0 | 298 | 100000 | 260 | 4 | 0.208 | 758 | table 1 | BERNARDO P et al 2017 | http://dx.doi.org/10.1016/j.polymer.2016.10.040
298 | polymer | EtOH_25 treaded | 110 |  | 0 | 298 | 100000 | 260 | 4 | 0.208 | 1706 | table 1 | BERNARDO P et al 2017 | http://dx.doi.org/10.1016/j.polymer.2016.10.040
299 | polymer | EtOH_25 treaded | 110 |  | 1200 | 298 | 100000 | 260 | 4 | 0.208 | 1140 | table 1 | BERNARDO P et al 2017 | http://dx.doi.org/10.1016/j.polymer.2016.10.040
314 | polymer | EtOH_100 treaded | 125.4 |  | 2117 | 298 | 100000 | 260 | 4 | 0.208 | 1128 | table S1 | BERNARDO P et al 2017 | http://dx.doi.org/10.1016/j.polymer.2016.10.040
357 | polymer | untreated | 90 |  | 3.998911 | 298 | 100000 | 260 | 4 | 0.208 | 779.8514 | fig 2 | BERNARDO P et al 2017 | http://dx.doi.org/10.1016/j.polymer.2016.10.040
358 | polymer | untreated | 90 |  | 37.73106 | 298 | 100000 | 260 | 4 | 0.208 | 826.3419 | fig 2 | BERNARDO P et al 2017 | http://dx.doi.org/10.1016/j.polymer.2016.10.040
359 | polymer | untreated | 90 |  | 248.9525 | 298 | 100000 | 260 | 4 | 0.208 | 983.1133 | fig 2 | BERNARDO P et al 2017 | http://dx.doi.org/10.1016/j.polymer.2016.10.040
360 | polymer | EtOH_25 treaded | 110 |  | 7.024282 | 298 | 100000 | 260 | 4 | 0.208 | 1494.707 | fig 2 | BERNARDO P et al 2017 | http://dx.doi.org/10.1016/j.polymer.2016.10.040
361 | polymer | EtOH_25 treaded | 110 |  | 62.81426 | 298 | 100000 | 260 | 4 | 0.208 | 1377.378 | fig 2 | BERNARDO P et al 2017 | http://dx.doi.org/10.1016/j.polymer.2016.10.040
362 | polymer | EtOH_25 treaded | 110 |  | 571.8492 | 298 | 100000 | 260 | 4 | 0.208 | 1218.425 | fig 2 | BERNARDO P et al 2017 | http://dx.doi.org/10.1016/j.polymer.2016.10.040
363 | polymer | EtOH_75 treaded | 110.9054 |  | 2.796417 | 298 | 100000 | 260 | 4 | 0.208 | 1206.038 | fig 2 | BERNARDO P et al 2017 | http://dx.doi.org/10.1016/j.polymer.2016.10.040
364 | polymer | EtOH_75 treaded | 110.9054 |  | 27.59159 | 298 | 100000 | 260 | 4 | 0.208 | 1157.736 | fig 2 | BERNARDO P et al 2017 | http://dx.doi.org/10.1016/j.polymer.2016.10.040
365 | polymer | EtOH_75 treaded | 110.9054 |  | 185.3366 | 298 | 100000 | 260 | 4 | 0.208 | 1096.329 | fig 2 | BERNARDO P et al 2017 | http://dx.doi.org/10.1016/j.polymer.2016.10.040
366 | polymer | EtOH_125 treaded | 132.508 |  | 3.998911 | 298 | 100000 | 260 | 4 | 0.208 | 921.5036 | fig 2 | BERNARDO P et al 2017 | http://dx.doi.org/10.1016/j.polymer.2016.10.040
367 | polymer | EtOH_125 treaded | 132.508 |  | 28.85321 | 298 | 100000 | 260 | 4 | 0.208 | 930.9683 | fig 2 | BERNARDO P et al 2017 | http://dx.doi.org/10.1016/j.polymer.2016.10.040
368 | polymer | EtOH_125 treaded | 132.508 |  | 187.0013 | 298 | 100000 | 260 | 4 | 0.208 | 890.644 | fig 2 | BERNARDO P et al 2017 | http://dx.doi.org/10.1016/j.polymer.2016.10.040
669 | polymer | Matrimid5218 |  |  | 0 | 308 | 500000 | 260 | 4 | 0.208 | 23.1 | table 3 | AKBARI A et al 2020 | https://doi.org/10.1016/j.cep.2020.107804
670 | MMM | Cu-BTC/Matrimid5218 |  | 1.12 | 0 | 308 | 500000 | 260 | 4 | 0.208 | 27.7 | table 3 | AKBARI A et al 2020 | https://doi.org/10.1016/j.cep.2020.107804
671 | MMM | Cu-BTC/Matrimid5218 |  | 1.12 | 0 | 308 | 500000 | 260 | 4 | 0.208 | 35.2 | table 3 | AKBARI A et al 2020 | https://doi.org/10.1016/j.cep.2020.107804
672 | MMM | Cu-BTC/Matrimid5218 |  | 1.12 | 0 | 308 | 500000 | 260 | 4 | 0.208 | 49.7 | table 3 | AKBARI A et al 2020 | https://doi.org/10.1016/j.cep.2020.107804
673 | MMM | Cu-BTC/Matrimid5218 |  | 1.12 | 0 | 308 | 500000 | 260 | 4 | 0.208 | 55.9 | table 3 | AKBARI A et al 2020 | https://doi.org/10.1016/j.cep.2020.107804
674 | MMM | Cu-BDC/Matrimid5218 |  | 1.05 | 0 | 308 | 500000 | 260 | 4 | 0.208 | 28.1 | table 3 | AKBARI A et al 2020 | https://doi.org/10.1016/j.cep.2020.107804
675 | MMM | Cu-BDC/Matrimid5218 |  | 1.05 | 0 | 308 | 500000 | 260 | 4 | 0.208 | 38.4 | table 3 | AKBARI A et al 2020 | https://doi.org/10.1016/j.cep.2020.107804
676 | MMM | Cu-BDC/Matrimid5218 |  | 1.05 | 0 | 308 | 500000 | 260 | 4 | 0.208 | 47.3 | table 3 | AKBARI A et al 2020 | https://doi.org/10.1016/j.cep.2020.107804
677 | MMM | Cu-BDC/Matrimid5218 |  | 1.05 | 0 | 308 | 500000 | 260 | 4 | 0.208 | 51.8 | table 3 | AKBARI A et al 2020 | https://doi.org/10.1016/j.cep.2020.107804
678 | MMM | Cu-BDC/Matrimid5218 |  | 1.05 | 0 | 308 | 500000 | 260 | 4 | 0.208 | 55.1 | table 3 | AKBARI A et al 2020 | https://doi.org/10.1016/j.cep.2020.107804
689 | MMM | Cu-BDC/Matrimid5218 |  | 1.05 | 0 | 318 | 500000 | 260 | 4 | 0.208 | 54.22741 | fig 6a | AKBARI A et al 2020 | https://doi.org/10.1016/j.cep.2020.107804
690 | MMM | Cu-BDC/Matrimid5218 |  | 1.05 | 0 | 328 | 500000 | 260 | 4 | 0.208 | 58.16327 | fig 6a | AKBARI A et al 2020 | https://doi.org/10.1016/j.cep.2020.107804
691 | MMM | Cu-BDC/Matrimid5218 |  | 1.05 | 0 | 338 | 500000 | 260 | 4 | 0.208 | 66.03499 | fig 6a | AKBARI A et al 2020 | https://doi.org/10.1016/j.cep.2020.107804
695 | MMM | Cu-BTC/Matrimid5218 |  | 1.12 | 0 | 318 | 500000 | 260 | 4 | 0.208 | 52.45536 | fig 6b | AKBARI A et al 2020 | https://doi.org/10.1016/j.cep.2020.107804
696 | MMM | Cu-BTC/Matrimid5218 |  | 1.12 | 0 | 328 | 500000 | 260 | 4 | 0.208 | 55.05952 | fig 6b | AKBARI A et al 2020 | https://doi.org/10.1016/j.cep.2020.107804
697 | MMM | Cu-BTC/Matrimid5218 |  | 1.12 | 0 | 338 | 500000 | 260 | 4 | 0.208 | 58.03571 | fig 6b | AKBARI A et al 2020 | https://doi.org/10.1016/j.cep.2020.107804
701 | MMM | Cu-BDC/Matrimid5218 |  | 1.05 | 0 | 308 | 100000 | 260 | 4 | 0.208 | 59.82405 | fig 8a | AKBARI A et al 2020 | https://doi.org/10.1016/j.cep.2020.107804
702 | MMM | Cu-BDC/Matrimid5218 |  | 1.05 | 0 | 308 | 200000 | 260 | 4 | 0.208 | 58.94428 | fig 8a | AKBARI A et al 2020 | https://doi.org/10.1016/j.cep.2020.107804
703 | MMM | Cu-BDC/Matrimid5218 |  | 1.05 | 0 | 308 | 300000 | 260 | 4 | 0.208 | 58.06452 | fig 8a | AKBARI A et al 2020 | https://doi.org/10.1016/j.cep.2020.107804
704 | MMM | Cu-BDC/Matrimid5218 |  | 1.05 | 0 | 308 | 400000 | 260 | 4 | 0.208 | 52.78592 | fig 8a | AKBARI A et al 2020 | https://doi.org/10.1016/j.cep.2020.107804
709 | MMM | Cu-BTC/Matrimid5218 |  | 1.12 | 0 | 308 | 100000 | 260 | 4 | 0.208 | 59.9851 | fig 8b | AKBARI A et al 2020 | https://doi.org/10.1016/j.cep.2020.107804
710 | MMM | Cu-BTC/Matrimid5218 |  | 1.12 | 0 | 308 | 200000 | 260 | 4 | 0.208 | 60.73025 | fig 8b | AKBARI A et al 2020 | https://doi.org/10.1016/j.cep.2020.107804
711 | MMM | Cu-BTC/Matrimid5218 |  | 1.12 | 0 | 308 | 300000 | 260 | 4 | 0.208 | 57.37705 | fig 8b | AKBARI A et al 2020 | https://doi.org/10.1016/j.cep.2020.107804
712 | MMM | Cu-BTC/Matrimid5218 |  | 1.12 | 0 | 308 | 400000 | 260 | 4 | 0.208 | 52.90611 | fig 8b | AKBARI A et al 2020 | https://doi.org/10.1016/j.cep.2020.107804
903 | zeolite | unmodified MFI-type | 7 | 0.58 | 0 | 773 | 200000 | 260 | 4 | 0.208 | 2678.474 | fig 4 | KANEZASHI M and LI YS 2009 | https://doi.org/10.1021/jp804586q
904 | zeolite | unmodified MFI-type | 7 | 0.58 | 0 | 673 | 200000 | 260 | 4 | 0.208 | 2958.427 | fig 4 | KANEZASHI M and LI YS 2009 | https://doi.org/10.1021/jp804586q
905 | zeolite | unmodified MFI-type | 7 | 0.58 | 0 | 573 | 200000 | 260 | 4 | 0.208 | 3067.081 | fig 4 | KANEZASHI M and LI YS 2009 | https://doi.org/10.1021/jp804586q
906 | zeolite | unmodified MFI-type | 7 | 0.58 | 0 | 473 | 200000 | 260 | 4 | 0.208 | 3177.984 | fig 4 | KANEZASHI M and LI YS 2009 | https://doi.org/10.1021/jp804586q
907 | zeolite | unmodified MFI-type | 7 | 0.58 | 0 | 373 | 200000 | 260 | 4 | 0.208 | 3238.085 | fig 4 | KANEZASHI M and LI YS 2009 | https://doi.org/10.1021/jp804586q
908 | zeolite | unmodified MFI-type | 7 | 0.58 | 0 | 298 | 200000 | 260 | 4 | 0.208 | 3646.068 | fig 4 | KANEZASHI M and LI YS 2009 | https://doi.org/10.1021/jp804586q
936 | zeolite | counter-diffusion modified | 7 | 0.58 | 0 | 773 | 200000 | 260 | 4 | 0.208 | 2104.41 | fig 7 | KANEZASHI M and LI YS 2009 | https://doi.org/10.1021/jp804586q
937 | zeolite | counter-diffusion modified | 7 | 0.58 | 0 | 673 | 200000 | 260 | 4 | 0.208 | 2181.706 | fig 7 | KANEZASHI M and LI YS 2009 | https://doi.org/10.1021/jp804586q
938 | zeolite | counter-diffusion modified | 7 | 0.58 | 0 | 573 | 200000 | 260 | 4 | 0.208 | 2401.993 | fig 7 | KANEZASHI M and LI YS 2009 | https://doi.org/10.1021/jp804586q
939 | zeolite | counter-diffusion modified | 7 | 0.58 | 0 | 473 | 200000 | 260 | 4 | 0.208 | 2842.358 | fig 7 | KANEZASHI M and LI YS 2009 | https://doi.org/10.1021/jp804586q
940 | zeolite | counter-diffusion modified | 7 | 0.58 | 0 | 373 | 200000 | 260 | 4 | 0.208 | 3167.205 | fig 7 | KANEZASHI M and LI YS 2009 | https://doi.org/10.1021/jp804586q
941 | zeolite | counter-diffusion modified | 7 | 0.58 | 0 | 323 | 200000 | 260 | 4 | 0.208 | 3323.256 | fig 7 | KANEZASHI M and LI YS 2009 | https://doi.org/10.1021/jp804586q
957 | zeolite | one-side modified | 7 | 0.58 | 0 | 773 | 200000 | 260 | 4 | 0.208 | 1153.408 | fig 10 | KANEZASHI M and LI YS 2009 | https://doi.org/10.1021/jp804586q
958 | zeolite | one-side modified | 7 | 0.58 | 0 | 673 | 200000 | 260 | 4 | 0.208 | 1078.238 | fig 10 | KANEZASHI M and LI YS 2009 | https://doi.org/10.1021/jp804586q
959 | zeolite | one-side modified | 7 | 0.58 | 0 | 573 | 200000 | 260 | 4 | 0.208 | 974.568 | fig 10 | KANEZASHI M and LI YS 2009 | https://doi.org/10.1021/jp804586q
960 | zeolite | one-side modified | 7 | 0.58 | 0 | 473 | 200000 | 260 | 4 | 0.208 | 832.7592 | fig 10 | KANEZASHI M and LI YS 2009 | https://doi.org/10.1021/jp804586q
961 | zeolite | one-side modified | 7 | 0.58 | 0 | 373 | 200000 | 260 | 4 | 0.208 | 650.4327 | fig 10 | KANEZASHI M and LI YS 2009 | https://doi.org/10.1021/jp804586q
962 | zeolite | one-side modified | 7 | 0.58 | 0 | 323 | 200000 | 260 | 4 | 0.208 | 562.0666 | fig 10 | KANEZASHI M and LI YS 2009 | https://doi.org/10.1021/jp804586q
12 | polymer | PI-0.25 | 50 |  | 0 | 308 | 199000 | 289 | 2.02 | 0.787 | 238 | table 2 | XIE W et al 2022 | https://doi.org/10.1016/j.seppur.2021.120091
13 | polymer | PI-0.50 | 50 |  | 0 | 308 | 199000 | 289 | 2.02 | 0.787 | 159 | table 2 | XIE W et al 2022 | https://doi.org/10.1016/j.seppur.2021.120091
14 | polymer | PI-0.75 | 50 |  | 0 | 308 | 199000 | 289 | 2.02 | 0.787 | 117 | table 2 | XIE W et al 2022 | https://doi.org/10.1016/j.seppur.2021.120091
15 | polymer | PI-1.00 | 50 |  | 0 | 308 | 199000 | 289 | 2.02 | 0.787 | 55 | table 2 | XIE W et al 2022 | https://doi.org/10.1016/j.seppur.2021.120091
16 | polymer | IPI-0.25 | 50 |  | 0 | 308 | 199000 | 289 | 2.02 | 0.787 | 201 | table 2 | XIE W et al 2022 | https://doi.org/10.1016/j.seppur.2021.120091
17 | polymer | IPI-0.50 | 50 |  | 0 | 308 | 199000 | 289 | 2.02 | 0.787 | 78 | table 2 | XIE W et al 2022 | https://doi.org/10.1016/j.seppur.2021.120091
18 | polymer | IPI-0.75 | 50 |  | 0 | 308 | 199000 | 289 | 2.02 | 0.787 | 30 | table 2 | XIE W et al 2022 | https://doi.org/10.1016/j.seppur.2021.120091
19 | polymer | IPI-1.00 | 50 |  | 0 | 308 | 199000 | 289 | 2.02 | 0.787 | 8.4 | table 2 | XIE W et al 2022 | https://doi.org/10.1016/j.seppur.2021.120091
294 | polymer | untreated | 90 |  | 0 | 298 | 100000 | 289 | 2.02 | 0.787 | 1740 | table 1 | BERNARDO P et al 2017 | http://dx.doi.org/10.1016/j.polymer.2016.10.040
295 | polymer | EtOH_25 treaded | 110 |  | 0 | 298 | 100000 | 289 | 2.02 | 0.787 | 4500 | table 1 | BERNARDO P et al 2017 | http://dx.doi.org/10.1016/j.polymer.2016.10.040
296 | polymer | EtOH_25 treaded | 110 |  | 1200 | 298 | 100000 | 289 | 2.02 | 0.787 | 2440 | table 1 | BERNARDO P et al 2017 | http://dx.doi.org/10.1016/j.polymer.2016.10.040
313 | polymer | EtOH_100 treaded | 125.4 |  | 2117 | 298 | 100000 | 289 | 2.02 | 0.787 | 2418 | table S1 | BERNARDO P et al 2017 | http://dx.doi.org/10.1016/j.polymer.2016.10.040
345 | polymer | untreated | 90 |  | 4.006265 | 298 | 100000 | 289 | 2.02 | 0.787 | 1794.516 | fig 2 | BERNARDO P et al 2017 | http://dx.doi.org/10.1016/j.polymer.2016.10.040
346 | polymer | untreated | 90 |  | 118.6763 | 298 | 100000 | 289 | 2.02 | 0.787 | 2088.031 | fig 2 | BERNARDO P et al 2017 | http://dx.doi.org/10.1016/j.polymer.2016.10.040
347 | polymer | untreated | 90 |  | 248.4868 | 298 | 100000 | 289 | 2.02 | 0.787 | 2171.911 | fig 2 | BERNARDO P et al 2017 | http://dx.doi.org/10.1016/j.polymer.2016.10.040
348 | polymer | EtOH_25 treaded | 110 |  | 7.004888 | 298 | 100000 | 289 | 2.02 | 0.787 | 3792.69 | fig 2 | BERNARDO P et al 2017 | http://dx.doi.org/10.1016/j.polymer.2016.10.040
349 | polymer | EtOH_25 treaded | 110 |  | 63.15262 | 298 | 100000 | 289 | 2.02 | 0.787 | 3269.442 | fig 2 | BERNARDO P et al 2017 | http://dx.doi.org/10.1016/j.polymer.2016.10.040
350 | polymer | EtOH_25 treaded | 110 |  | 346.8306 | 298 | 100000 | 289 | 2.02 | 0.787 | 2612.795 | fig 2 | BERNARDO P et al 2017 | http://dx.doi.org/10.1016/j.polymer.2016.10.040
351 | polymer | EtOH_75 treaded | 110.9054 |  | 2.793727 | 298 | 100000 | 289 | 2.02 | 0.787 | 2967.348 | fig 2 | BERNARDO P et al 2017 | http://dx.doi.org/10.1016/j.polymer.2016.10.040
352 | polymer | EtOH_75 treaded | 110.9054 |  | 27.56215 | 298 | 100000 | 289 | 2.02 | 0.787 | 2726.003 | fig 2 | BERNARDO P et al 2017 | http://dx.doi.org/10.1016/j.polymer.2016.10.040
353 | polymer | EtOH_75 treaded | 110.9054 |  | 186.2339 | 298 | 100000 | 289 | 2.02 | 0.787 | 2436.925 | fig 2 | BERNARDO P et al 2017 | http://dx.doi.org/10.1016/j.polymer.2016.10.040
354 | polymer | EtOH_125 treaded | 132.508 |  | 4.006265 | 298 | 100000 | 289 | 2.02 | 0.787 | 2211.754 | fig 2 | BERNARDO P et al 2017 | http://dx.doi.org/10.1016/j.polymer.2016.10.040
355 | polymer | EtOH_125 treaded | 132.508 |  | 29.09353 | 298 | 100000 | 289 | 2.02 | 0.787 | 2171.911 | fig 2 | BERNARDO P et al 2017 | http://dx.doi.org/10.1016/j.polymer.2016.10.040
356 | polymer | EtOH_125 treaded | 132.508 |  | 189.621 | 298 | 100000 | 289 | 2.02 | 0.787 | 2038.03 | fig 2 | BERNARDO P et al 2017 | http://dx.doi.org/10.1016/j.polymer.2016.10.040
726 | MMM | SAPO-34/PEI | 1 |  | 0 | 303 | 100000 | 289 | 2.02 | 0.787 | 3.270673 | fig 7 | MESSAOUD AB et al 2015 | http://dx.doi.org/10.1016/j.seppur.2015.04.017
756 | MMM | HOF-30/matrimid5218 | 15 | 0.394 | 0 | 298 | 100000 | 289 | 2.02 | 0.787 | 432.8 | table S3 | LI W et al 2022 | https://doi.org/10.1016/j.memsci.2021.120021
799 | zeolite | SSZ-13 | 3 | 0.372 | 0 | 303 | 100000 | 289 | 2.02 | 0.787 | 3508.315 | fig 4 | AYDANI A et al 2021 | https://doi.org/10.1016/j.seppur.2020.117796
800 | zeolite | SSZ-13 | 3 | 0.372 | 0 | 323 | 100000 | 289 | 2.02 | 0.787 | 3527.878 | fig 4 | AYDANI A et al 2021 | https://doi.org/10.1016/j.seppur.2020.117796
801 | zeolite | SSZ-13 | 3 | 0.372 | 0 | 353 | 100000 | 289 | 2.02 | 0.787 | 3729.612 | fig 4 | AYDANI A et al 2021 | https://doi.org/10.1016/j.seppur.2020.117796
811 | zeolite | SSZ-13 | 3 | 0.372 | 0 | 303 | 500000 | 289 | 2.02 | 0.787 | 3040.042 | fig 4 | AYDANI A et al 2021 | https://doi.org/10.1016/j.seppur.2020.117796
812 | zeolite | SSZ-13 | 3 | 0.372 | 0 | 323 | 500000 | 289 | 2.02 | 0.787 | 3143.182 | fig 4 | AYDANI A et al 2021 | https://doi.org/10.1016/j.seppur.2020.117796
813 | zeolite | SSZ-13 | 3 | 0.372 | 0 | 353 | 500000 | 289 | 2.02 | 0.787 | 3213.879 | fig 4 | AYDANI A et al 2021 | https://doi.org/10.1016/j.seppur.2020.117796
814 | zeolite | SSZ-13 | 3 | 0.372 | 0 | 303 | 300000 | 289 | 2.02 | 0.787 | 3015.952 | fig 8 | AYDANI A et al 2021 | https://doi.org/10.1016/j.seppur.2020.117796
821 | zeolite | SSZ-13 | 3 | 0.372 | 0 | 303 | 200000 | 289 | 2.02 | 0.787 | 3007.048 | fig 7 | AYDANI A et al 2021 | https://doi.org/10.1016/j.seppur.2020.117796
822 | zeolite | SSZ-13 | 3 | 0.372 | 0 | 303 | 400000 | 289 | 2.02 | 0.787 | 3103.057 | fig 7 | AYDANI A et al 2021 | https://doi.org/10.1016/j.seppur.2020.117796
823 | zeolite | SSZ-13 | 3 | 0.372 | 0 | 303 | 600000 | 289 | 2.02 | 0.787 | 3469.928 | fig 7 | AYDANI A et al 2021 | https://doi.org/10.1016/j.seppur.2020.117796
842 | zeolite | M1 | 0.9 |  | 0 | 298 | 100000 | 289 | 2.02 | 0.787 | 365.7656 | table S1 | WU X et al 2022 | https://doi.org/10.1016/j.memsci.2022.120291
843 | zeolite | GO size of 20-30 | 0.9 |  | 0 | 298 | 100000 | 289 | 2.02 | 0.787 | 642.7792 | table S1 | WU X et al 2022 | https://doi.org/10.1016/j.memsci.2022.120291
844 | zeolite | GO size of 3-5 | 0.8 |  | 0 | 298 | 100000 | 289 | 2.02 | 0.787 | 1030.359 | table S1 | WU X et al 2022 | https://doi.org/10.1016/j.memsci.2022.120291
848 | zeolite | M3 | 0.9 |  | 0 | 298 | 100000 | 289 | 2.02 | 0.787 | 4303.124496 | table S2 | WU X et al 2022 | https://doi.org/10.1016/j.memsci.2022.120291
849 | zeolite | M4 | 0.5 |  | 0 | 298 | 100000 | 289 | 2.02 | 0.787 | 1225.195169 | table S2 | WU X et al 2022 | https://doi.org/10.1016/j.memsci.2022.120291
850 | zeolite | M5 | 0.9 |  | 0 | 298 | 100000 | 289 | 2.02 | 0.787 | 1965.99 | table S2 | WU X et al 2022 | https://doi.org/10.1016/j.memsci.2022.120291
854 | zeolite | ZnEG Content X=40 | 0.7 |  | 0 | 298 | 100000 | 289 | 2.02 | 0.787 | 1347.09 | fig 4 | WU X et al 2022 | https://doi.org/10.1016/j.memsci.2022.120291
855 | zeolite | ZnEG Content X=80 | 0.8 |  | 0 | 298 | 100000 | 289 | 2.02 | 0.787 | 583.314 | fig 4 | WU X et al 2022 | https://doi.org/10.1016/j.memsci.2022.120291
856 | zeolite | ZnEG Content X=100 | 0.9 |  | 0 | 298 | 100000 | 289 | 2.02 | 0.787 | 612.3794 | fig 4 | WU X et al 2022 | https://doi.org/10.1016/j.memsci.2022.120291
857 | zeolite | ZnEG Content X=150 | 2 |  | 0 | 298 | 100000 | 289 | 2.02 | 0.787 | 1152.425 | fig 4 | WU X et al 2022 | https://doi.org/10.1016/j.memsci.2022.120291
862 | zeolite | reaction time = 0h | 0.9 |  | 0 | 298 | 100000 | 289 | 2.02 | 0.787 | 1684.702 | fig 6 | WU X et al 2022 | https://doi.org/10.1016/j.memsci.2022.120291
863 | zeolite | reaction time = 2h | 0.9 |  | 0 | 298 | 100000 | 289 | 2.02 | 0.787 | 903.1197 | fig 6 | WU X et al 2022 | https://doi.org/10.1016/j.memsci.2022.120291
864 | zeolite | reaction time = 4h | 0.9 |  | 0 | 298 | 100000 | 289 | 2.02 | 0.787 | 681.9212 | fig 6 | WU X et al 2022 | https://doi.org/10.1016/j.memsci.2022.120291
865 | zeolite | reaction time = 12h | 0.9 |  | 0 | 298 | 100000 | 289 | 2.02 | 0.787 | 717.1459 | fig 6 | WU X et al 2022 | https://doi.org/10.1016/j.memsci.2022.120291
870 | zeolite | filtration time = 3s | 0.5 |  | 0 | 298 | 100000 | 289 | 2.02 | 0.787 | 260.3645 | fig 8 | WU X et al 2022 | https://doi.org/10.1016/j.memsci.2022.120291
871 | zeolite | filtration time = 10s | 1.5 |  | 0 | 298 | 100000 | 289 | 2.02 | 0.787 | 253.3944 | fig 8 | WU X et al 2022 | https://doi.org/10.1016/j.memsci.2022.120291
872 | zeolite | filtration time = 15s | 2 |  | 0 | 298 | 100000 | 289 | 2.02 | 0.787 | 214.4767 | fig 8 | WU X et al 2022 | https://doi.org/10.1016/j.memsci.2022.120291
873 | zeolite | filtration time = 20s | 2.5 |  | 0 | 298 | 100000 | 289 | 2.02 | 0.787 | 526.4906 | fig 8 | WU X et al 2022 | https://doi.org/10.1016/j.memsci.2022.120291
912 | zeolite | unmodified MFI-type | 7 | 0.58 | 0 | 773 | 200000 | 289 | 2.02 | 0.787 | 2623.548 | fig 5 | KANEZASHI M and LI YS 2009 | https://doi.org/10.1021/jp804586q
913 | zeolite | unmodified MFI-type | 7 | 0.58 | 0 | 673 | 200000 | 289 | 2.02 | 0.787 | 2875.023 | fig 5 | KANEZASHI M and LI YS 2009 | https://doi.org/10.1021/jp804586q
914 | zeolite | unmodified MFI-type | 7 | 0.58 | 0 | 573 | 200000 | 289 | 2.02 | 0.787 | 3214.648 | fig 5 | KANEZASHI M and LI YS 2009 | https://doi.org/10.1021/jp804586q
915 | zeolite | unmodified MFI-type | 7 | 0.58 | 0 | 473 | 200000 | 289 | 2.02 | 0.787 | 3676.947 | fig 5 | KANEZASHI M and LI YS 2009 | https://doi.org/10.1021/jp804586q
916 | zeolite | unmodified MFI-type | 7 | 0.58 | 0 | 373 | 200000 | 289 | 2.02 | 0.787 | 4642.912 | fig 5 | KANEZASHI M and LI YS 2009 | https://doi.org/10.1021/jp804586q
917 | zeolite | unmodified MFI-type | 7 | 0.58 | 0 | 298 | 200000 | 289 | 2.02 | 0.787 | 5070.413 | fig 5 | KANEZASHI M and LI YS 2009 | https://doi.org/10.1021/jp804586q
930 | zeolite | counter-diffusion modified | 7 | 0.58 | 0 | 773 | 200000 | 289 | 2.02 | 0.787 | 2686.038 | fig 7 | KANEZASHI M and LI YS 2009 | https://doi.org/10.1021/jp804586q
931 | zeolite | counter-diffusion modified | 7 | 0.58 | 0 | 673 | 200000 | 289 | 2.02 | 0.787 | 2943.113 | fig 7 | KANEZASHI M and LI YS 2009 | https://doi.org/10.1021/jp804586q
932 | zeolite | counter-diffusion modified | 7 | 0.58 | 0 | 573 | 200000 | 289 | 2.02 | 0.787 | 3096.357 | fig 7 | KANEZASHI M and LI YS 2009 | https://doi.org/10.1021/jp804586q
933 | zeolite | counter-diffusion modified | 7 | 0.58 | 0 | 473 | 200000 | 289 | 2.02 | 0.787 | 3578.631 | fig 7 | KANEZASHI M and LI YS 2009 | https://doi.org/10.1021/jp804586q
934 | zeolite | counter-diffusion modified | 7 | 0.58 | 0 | 373 | 200000 | 289 | 2.02 | 0.787 | 4210.384 | fig 7 | KANEZASHI M and LI YS 2009 | https://doi.org/10.1021/jp804586q
935 | zeolite | counter-diffusion modified | 7 | 0.58 | 0 | 323 | 200000 | 289 | 2.02 | 0.787 | 4503.74 | fig 7 | KANEZASHI M and LI YS 2009 | https://doi.org/10.1021/jp804586q
951 | zeolite | one-side modified | 7 | 0.58 | 0 | 773 | 200000 | 289 | 2.02 | 0.787 | 848.1734 | fig 10 | KANEZASHI M and LI YS 2009 | https://doi.org/10.1021/jp804586q
952 | zeolite | one-side modified | 7 | 0.58 | 0 | 673 | 200000 | 289 | 2.02 | 0.787 | 751.5335 | fig 10 | KANEZASHI M and LI YS 2009 | https://doi.org/10.1021/jp804586q
953 | zeolite | one-side modified | 7 | 0.58 | 0 | 573 | 200000 | 289 | 2.02 | 0.787 | 646.4313 | fig 10 | KANEZASHI M and LI YS 2009 | https://doi.org/10.1021/jp804586q
954 | zeolite | one-side modified | 7 | 0.58 | 0 | 473 | 200000 | 289 | 2.02 | 0.787 | 527.4565 | fig 10 | KANEZASHI M and LI YS 2009 | https://doi.org/10.1021/jp804586q
955 | zeolite | one-side modified | 7 | 0.58 | 0 | 373 | 200000 | 289 | 2.02 | 0.787 | 375.77 | fig 10 | KANEZASHI M and LI YS 2009 | https://doi.org/10.1021/jp804586q
956 | zeolite | one-side modified | 7 | 0.58 | 0 | 323 | 200000 | 289 | 2.02 | 0.787 | 305.446 | fig 10 | KANEZASHI M and LI YS 2009 | https://doi.org/10.1021/jp804586q
20 | polymer | PI-0.25 | 50 |  | 0 | 308 | 199000 | 330 | 44.01 | 2.507 | 191 | table 2 | XIE W et al 2022 | https://doi.org/10.1016/j.seppur.2021.120091
21 | polymer | PI-0.50 | 50 |  | 0 | 308 | 199000 | 330 | 44.01 | 2.507 | 121 | table 2 | XIE W et al 2022 | https://doi.org/10.1016/j.seppur.2021.120091
22 | polymer | PI-0.75 | 50 |  | 0 | 308 | 199000 | 330 | 44.01 | 2.507 | 66 | table 2 | XIE W et al 2022 | https://doi.org/10.1016/j.seppur.2021.120091
23 | polymer | PI-1.00 | 50 |  | 0 | 308 | 199000 | 330 | 44.01 | 2.507 | 25 | table 2 | XIE W et al 2022 | https://doi.org/10.1016/j.seppur.2021.120091
24 | polymer | IPI-0.25 | 50 |  | 0 | 308 | 199000 | 330 | 44.01 | 2.507 | 178 | table 2 | XIE W et al 2022 | https://doi.org/10.1016/j.seppur.2021.120091
25 | polymer | IPI-0.50 | 50 |  | 0 | 308 | 199000 | 330 | 44.01 | 2.507 | 44 | table 2 | XIE W et al 2022 | https://doi.org/10.1016/j.seppur.2021.120091
26 | polymer | IPI-0.75 | 50 |  | 0 | 308 | 199000 | 330 | 44.01 | 2.507 | 13 | table 2 | XIE W et al 2022 | https://doi.org/10.1016/j.seppur.2021.120091
27 | polymer | IPI-1.00 | 50 |  | 0 | 308 | 199000 | 330 | 44.01 | 2.507 | 2.2 | table 2 | XIE W et al 2022 | https://doi.org/10.1016/j.seppur.2021.120091
178 | polymer | Neat PIM-1 | 74.2 |  | 620 | 293 | 20000 | 330 | 44.01 | 2.507 | 2688 | table 1 | AMEEN AW et al 2021 | https://doi.org/10.1016/j.memsci.2021.119527
180 | MMM | BNNS/PIM-1 | 72.2 |  | 620 | 293 | 20000 | 330 | 44.01 | 2.507 | 3495 | table 1 | AMEEN AW et al 2021 | https://doi.org/10.1016/j.memsci.2021.119527
182 | MMM | BNNS/PIM-1 | 72.5 |  | 620 | 293 | 20000 | 330 | 44.01 | 2.507 | 3331 | table 1 | AMEEN AW et al 2021 | https://doi.org/10.1016/j.memsci.2021.119527
306 | polymer | untreated | 90 |  | 0 | 298 | 100000 | 330 | 44.01 | 2.507 | 4970 | table 1 | BERNARDO P et al 2017 | http://dx.doi.org/10.1016/j.polymer.2016.10.040
308 | polymer | EtOH_25 treaded | 110 |  | 1200 | 298 | 100000 | 330 | 44.01 | 2.507 | 2840 | table 1 | BERNARDO P et al 2017 | http://dx.doi.org/10.1016/j.polymer.2016.10.040
311 | polymer | EtOH_100 treaded | 125.4 |  | 2117 | 298 | 100000 | 330 | 44.01 | 2.507 | 3317 | table S1 | BERNARDO P et al 2017 | http://dx.doi.org/10.1016/j.polymer.2016.10.040
333 | polymer | untreated | 90 |  | 4.03483 | 298 | 100000 | 330 | 44.01 | 2.507 | 4187.005 | fig 2 | BERNARDO P et al 2017 | http://dx.doi.org/10.1016/j.polymer.2016.10.040
334 | polymer | untreated | 90 |  | 38.06997 | 298 | 100000 | 330 | 44.01 | 2.507 | 3931.191 | fig 2 | BERNARDO P et al 2017 | http://dx.doi.org/10.1016/j.polymer.2016.10.040
335 | polymer | untreated | 90 |  | 251.1886 | 298 | 100000 | 330 | 44.01 | 2.507 | 3283.199 | fig 2 | BERNARDO P et al 2017 | http://dx.doi.org/10.1016/j.polymer.2016.10.040
336 | polymer | EtOH_25 treaded | 110 |  | 7.024282 | 298 | 100000 | 330 | 44.01 | 2.507 | 8427.223 | fig 2 | BERNARDO P et al 2017 | http://dx.doi.org/10.1016/j.polymer.2016.10.040
337 | polymer | EtOH_25 treaded | 110 |  | 63.94775 | 298 | 100000 | 330 | 44.01 | 2.507 | 5860.396 | fig 2 | BERNARDO P et al 2017 | http://dx.doi.org/10.1016/j.polymer.2016.10.040
338 | polymer | EtOH_25 treaded | 110 |  | 346.5819 | 298 | 100000 | 330 | 44.01 | 2.507 | 3592.615 | fig 2 | BERNARDO P et al 2017 | http://dx.doi.org/10.1016/j.polymer.2016.10.040
339 | polymer | EtOH_75 treaded | 110.9054 |  | 2.796417 | 298 | 100000 | 330 | 44.01 | 2.507 | 7080.521 | fig 2 | BERNARDO P et al 2017 | http://dx.doi.org/10.1016/j.polymer.2016.10.040
340 | polymer | EtOH_75 treaded | 110.9054 |  | 27.83942 | 298 | 100000 | 330 | 44.01 | 2.507 | 5469.404 | fig 2 | BERNARDO P et al 2017 | http://dx.doi.org/10.1016/j.polymer.2016.10.040
341 | polymer | EtOH_75 treaded | 110.9054 |  | 135.5311 | 298 | 100000 | 330 | 44.01 | 2.507 | 4026.747 | fig 2 | BERNARDO P et al 2017 | http://dx.doi.org/10.1016/j.polymer.2016.10.040
342 | polymer | EtOH_125 treaded | 132.508 |  | 3.998911 | 298 | 100000 | 330 | 44.01 | 2.507 | 5949.026 | fig 2 | BERNARDO P et al 2017 | http://dx.doi.org/10.1016/j.polymer.2016.10.040
343 | polymer | EtOH_125 treaded | 132.508 |  | 29.37387 | 298 | 100000 | 330 | 44.01 | 2.507 | 5275.877 | fig 2 | BERNARDO P et al 2017 | http://dx.doi.org/10.1016/j.polymer.2016.10.040
344 | polymer | EtOH_125 treaded | 132.508 |  | 116.4178 | 298 | 100000 | 330 | 44.01 | 2.507 | 4807.037 | fig 2 | BERNARDO P et al 2017 | http://dx.doi.org/10.1016/j.polymer.2016.10.040
408 | polymer | 6FDA-DAM | 55 | 1.2 | 0 | 308 | 480000 | 330 | 44.01 | 2.507 | 816.3037 | fig S5f | BACHMAN et al 2016 | https://doi.org/10.1038/nmat4621
409 | polymer | 6FDA-DAM | 55 | 1.2 | 0 | 308 | 970000 | 330 | 44.01 | 2.507 | 741.1787 | fig S5f | BACHMAN et al 2016 | https://doi.org/10.1038/nmat4621
410 | polymer | 6FDA-DAM | 55 | 1.2 | 0 | 308 | 1460000 | 330 | 44.01 | 2.507 | 751.9766 | fig S5f | BACHMAN et al 2016 | https://doi.org/10.1038/nmat4621
411 | polymer | 6FDA-DAM | 55 | 1.2 | 0 | 308 | 1940000 | 330 | 44.01 | 2.507 | 814.835 | fig S5f | BACHMAN et al 2016 | https://doi.org/10.1038/nmat4621
412 | polymer | 6FDA-DAM | 55 | 1.2 | 0 | 308 | 2430000 | 330 | 44.01 | 2.507 | 895.3174 | fig S5f | BACHMAN et al 2016 | https://doi.org/10.1038/nmat4621
413 | polymer | 6FDA-DAM | 55 | 1.2 | 0 | 308 | 2930000 | 330 | 44.01 | 2.507 | 999.2603 | fig S5f | BACHMAN et al 2016 | https://doi.org/10.1038/nmat4621
414 | polymer | 6FDA-DAM | 55 | 1.2 | 0 | 308 | 3400000 | 330 | 44.01 | 2.507 | 1104.189 | fig S5f | BACHMAN et al 2016 | https://doi.org/10.1038/nmat4621
415 | polymer | 6FDA-DAM | 55 | 1.2 | 0 | 308 | 3900000 | 330 | 44.01 | 2.507 | 1206.463 | fig S5f | BACHMAN et al 2016 | https://doi.org/10.1038/nmat4621
416 | polymer | 6FDA-DAM | 55 | 1.2 | 0 | 308 | 4390000 | 330 | 44.01 | 2.507 | 1298.184 | fig S5f | BACHMAN et al 2016 | https://doi.org/10.1038/nmat4621
417 | polymer | 6FDA-DAM | 55 | 1.2 | 0 | 308 | 4870000 | 330 | 44.01 | 2.507 | 1380.394 | fig S5f | BACHMAN et al 2016 | https://doi.org/10.1038/nmat4621
418 | MMM | 6wt_Ni2(dobdc) | 55 | 1.2 | 0 | 308 | 480000 | 330 | 44.01 | 2.507 | 942.91 | fig S5f | BACHMAN et al 2016 | https://doi.org/10.1038/nmat4621
419 | MMM | 6wt_Ni2(dobdc) | 55 | 1.2 | 0 | 308 | 970000 | 330 | 44.01 | 2.507 | 880.3435 | fig S5f | BACHMAN et al 2016 | https://doi.org/10.1038/nmat4621
420 | MMM | 6wt_Ni2(dobdc) | 55 | 1.2 | 0 | 308 | 1460000 | 330 | 44.01 | 2.507 | 896.2783 | fig S5f | BACHMAN et al 2016 | https://doi.org/10.1038/nmat4621
421 | MMM | 6wt_Ni2(dobdc) | 55 | 1.2 | 0 | 308 | 1950000 | 330 | 44.01 | 2.507 | 952.9355 | fig S5f | BACHMAN et al 2016 | https://doi.org/10.1038/nmat4621
422 | MMM | 6wt_Ni2(dobdc) | 55 | 1.2 | 0 | 308 | 2450000 | 330 | 44.01 | 2.507 | 1023.846 | fig S5f | BACHMAN et al 2016 | https://doi.org/10.1038/nmat4621
423 | MMM | 6wt_Ni2(dobdc) | 55 | 1.2 | 0 | 308 | 2920000 | 330 | 44.01 | 2.507 | 1108.634 | fig S5f | BACHMAN et al 2016 | https://doi.org/10.1038/nmat4621
424 | MMM | 6wt_Ni2(dobdc) | 55 | 1.2 | 0 | 308 | 3420000 | 330 | 44.01 | 2.507 | 1191.786 | fig S5f | BACHMAN et al 2016 | https://doi.org/10.1038/nmat4621
425 | MMM | 6wt_Ni2(dobdc) | 55 | 1.2 | 0 | 308 | 3900000 | 330 | 44.01 | 2.507 | 1272.822 | fig S5f | BACHMAN et al 2016 | https://doi.org/10.1038/nmat4621
426 | MMM | 6wt_Ni2(dobdc) | 55 | 1.2 | 0 | 308 | 4390000 | 330 | 44.01 | 2.507 | 1349.886 | fig S5f | BACHMAN et al 2016 | https://doi.org/10.1038/nmat4621
427 | MMM | 6wt_Ni2(dobdc) | 55 | 1.2 | 0 | 308 | 4870000 | 330 | 44.01 | 2.507 | 1419.65 | fig S5f | BACHMAN et al 2016 | https://doi.org/10.1038/nmat4621
428 | MMM | 25wt_Ni2(dobdc) | 55 | 1.2 | 0 | 308 | 530000 | 330 | 44.01 | 2.507 | 1153.639 | fig S5f | BACHMAN et al 2016 | https://doi.org/10.1038/nmat4621
429 | MMM | 25wt_Ni2(dobdc) | 55 | 1.2 | 0 | 308 | 1050000 | 330 | 44.01 | 2.507 | 1066.242 | fig S5f | BACHMAN et al 2016 | https://doi.org/10.1038/nmat4621
430 | MMM | 25wt_Ni2(dobdc) | 55 | 1.2 | 0 | 308 | 1510000 | 330 | 44.01 | 2.507 | 1041.474 | fig S5f | BACHMAN et al 2016 | https://doi.org/10.1038/nmat4621
431 | MMM | 25wt_Ni2(dobdc) | 55 | 1.2 | 0 | 308 | 2020000 | 330 | 44.01 | 2.507 | 1045.796 | fig S5f | BACHMAN et al 2016 | https://doi.org/10.1038/nmat4621
432 | MMM | 25wt_Ni2(dobdc) | 55 | 1.2 | 0 | 308 | 2470000 | 330 | 44.01 | 2.507 | 1093.288 | fig S5f | BACHMAN et al 2016 | https://doi.org/10.1038/nmat4621
433 | MMM | 25wt_Ni2(dobdc) | 55 | 1.2 | 0 | 308 | 3000000 | 330 | 44.01 | 2.507 | 1183.127 | fig S5f | BACHMAN et al 2016 | https://doi.org/10.1038/nmat4621
434 | MMM | 25wt_Ni2(dobdc) | 55 | 1.2 | 0 | 308 | 3500000 | 330 | 44.01 | 2.507 | 1282.153 | fig S5f | BACHMAN et al 2016 | https://doi.org/10.1038/nmat4621
435 | MMM | 25wt_Ni2(dobdc) | 55 | 1.2 | 0 | 308 | 3970000 | 330 | 44.01 | 2.507 | 1395.762 | fig S5f | BACHMAN et al 2016 | https://doi.org/10.1038/nmat4621
436 | MMM | 25wt_Ni2(dobdc) | 55 | 1.2 | 0 | 308 | 4460000 | 330 | 44.01 | 2.507 | 1496.074 | fig S5f | BACHMAN et al 2016 | https://doi.org/10.1038/nmat4621
437 | MMM | 25wt_Ni2(dobdc) | 55 | 1.2 | 0 | 308 | 4950000 | 330 | 44.01 | 2.507 | 1587.505 | fig S5f | BACHMAN et al 2016 | https://doi.org/10.1038/nmat4621
532 | polymer | Pebax-1657 |  |  | 0 | 298 | 400000 | 330 | 44.01 | 2.507 | 57.3 | table 3 | EBADI R et al 2021 | https://doi.org/10.1016/j.jngse.2021.103947
533 | MMM | Pebax-1657/Si-CHA 5% | 54.485 | 0.38 | 0 | 298 | 400000 | 330 | 44.01 | 2.507 | 88.09 | table 3 | EBADI R et al 2021 | https://doi.org/10.1016/j.jngse.2021.103947
534 | MMM | Pebax-1657/Si-CHA 10% | 35.93 | 0.38 | 0 | 298 | 400000 | 330 | 44.01 | 2.507 | 116.11 | table 3 | EBADI R et al 2021 | https://doi.org/10.1016/j.jngse.2021.103947
535 | MMM | Pebax-1657/Si-CHA 15% | 45.485 | 0.38 | 0 | 298 | 400000 | 330 | 44.01 | 2.507 | 124.19 | table 3 | EBADI R et al 2021 | https://doi.org/10.1016/j.jngse.2021.103947
540 | polymer | Pebax-1657 |  |  | 0 | 298 | 200000 | 330 | 44.01 | 2.507 | 45.82106 | fig 13a | EBADI R et al 2021 | https://doi.org/10.1016/j.jngse.2021.103947
541 | MMM | Pebax-1657/Si-CHA 5% | 54.485 | 0.38 | 0 | 298 | 200000 | 330 | 44.01 | 2.507 | 53.11438 | fig 13a | EBADI R et al 2021 | https://doi.org/10.1016/j.jngse.2021.103947
542 | MMM | Pebax-1657/Si-CHA 10% | 35.93 | 0.38 | 0 | 298 | 200000 | 330 | 44.01 | 2.507 | 71.66478 | fig 13a | EBADI R et al 2021 | https://doi.org/10.1016/j.jngse.2021.103947
543 | MMM | Pebax-1657/Si-CHA 15% | 45.485 | 0.38 | 0 | 298 | 200000 | 330 | 44.01 | 2.507 | 75.94564 | fig 13a | EBADI R et al 2021 | https://doi.org/10.1016/j.jngse.2021.103947
548 | polymer | Pebax-1657 |  |  | 0 | 298 | 600000 | 330 | 44.01 | 2.507 | 80.70215 | fig 13a | EBADI R et al 2021 | https://doi.org/10.1016/j.jngse.2021.103947
549 | MMM | Pebax-1657/Si-CHA 5% | 54.485 | 0.38 | 0 | 298 | 600000 | 330 | 44.01 | 2.507 | 97.50849 | fig 13a | EBADI R et al 2021 | https://doi.org/10.1016/j.jngse.2021.103947
550 | MMM | Pebax-1657/Si-CHA 10% | 35.93 | 0.38 | 0 | 298 | 600000 | 330 | 44.01 | 2.507 | 129.3771 | fig 13a | EBADI R et al 2021 | https://doi.org/10.1016/j.jngse.2021.103947
551 | MMM | Pebax-1657/Si-CHA 15% | 45.485 | 0.38 | 0 | 298 | 600000 | 330 | 44.01 | 2.507 | 138.4145 | fig 13a | EBADI R et al 2021 | https://doi.org/10.1016/j.jngse.2021.103947
574 | polymer | Matrimid5218 |  | 0.65 | 0 | 298 | 1000000 | 330 | 44.01 | 2.507 | 7.225352 | fig 9 | TARIQ AR et al 2020 | https://doi.org/10.1016/j.arabjc.2020.10.021
575 | MMM | Matrimid5218/MOF |  | 0.65 | 0 | 298 | 1000000 | 330 | 44.01 | 2.507 | 13.1831 | fig 9 | TARIQ AR et al 2020 | https://doi.org/10.1016/j.arabjc.2020.10.021
576 | MMM | Matrimid5218/MOF |  | 0.65 | 0 | 298 | 1000000 | 330 | 44.01 | 2.507 | 18.33803 | fig 9 | TARIQ AR et al 2020 | https://doi.org/10.1016/j.arabjc.2020.10.021
577 | MMM | Matrimid5218/MOF |  | 0.65 | 0 | 298 | 1000000 | 330 | 44.01 | 2.507 | 25.85915 | fig 9 | TARIQ AR et al 2020 | https://doi.org/10.1016/j.arabjc.2020.10.021
582 | polymer | Matrimid5218 |  | 0.65 | 0 | 308 | 1000000 | 330 | 44.01 | 2.507 | 7.909836066 | fig 14 and 15 | TARIQ AR et al 2020 | https://doi.org/10.1016/j.arabjc.2020.10.021
583 | polymer | Matrimid5218 |  | 0.65 | 0 | 318 | 1000000 | 330 | 44.01 | 2.507 | 9.754098361 | fig 14 and 15 | TARIQ AR et al 2020 | https://doi.org/10.1016/j.arabjc.2020.10.021
584 | polymer | Matrimid5218 |  | 0.65 | 0 | 328 | 1000000 | 330 | 44.01 | 2.507 | 11.2295082 | fig 14 and 15 | TARIQ AR et al 2020 | https://doi.org/10.1016/j.arabjc.2020.10.021
585 | polymer | Matrimid5218 |  | 0.65 | 0 | 338 | 1000000 | 330 | 44.01 | 2.507 | 12.82786885 | fig 14 and 15 | TARIQ AR et al 2020 | https://doi.org/10.1016/j.arabjc.2020.10.021
590 | MMM | Matrimid5218/MOF |  | 0.65 | 0 | 308 | 1000000 | 330 | 44.01 | 2.507 | 13.97540984 | fig 14 and 15 | TARIQ AR et al 2020 | https://doi.org/10.1016/j.arabjc.2020.10.021
591 | MMM | Matrimid5218/MOF |  | 0.65 | 0 | 318 | 1000000 | 330 | 44.01 | 2.507 | 15.94262295 | fig 14 and 15 | TARIQ AR et al 2020 | https://doi.org/10.1016/j.arabjc.2020.10.021
592 | MMM | Matrimid5218/MOF |  | 0.65 | 0 | 328 | 1000000 | 330 | 44.01 | 2.507 | 18.68852459 | fig 14 and 15 | TARIQ AR et al 2020 | https://doi.org/10.1016/j.arabjc.2020.10.021
593 | MMM | Matrimid5218/MOF |  | 0.65 | 0 | 338 | 1000000 | 330 | 44.01 | 2.507 | 20.45081967 | fig 14 and 15 | TARIQ AR et al 2020 | https://doi.org/10.1016/j.arabjc.2020.10.021
607 | polymer | 6FDA-DAM:DABA(3:2) |  |  | 0 | 303 | 690000 | 330 | 44.01 | 2.507 | 143.9 | table 4 | AHMAD MZ et al 2021 / QIU W et al 2013 | https://doi.org/10.1016/j.seppur.2020.117582
609 | polymer | 6FDA-DAM:DABA(3:2) |  |  | 0 | 303 | 100000 | 330 | 44.01 | 2.507 | 134 | table 4 | AHMAD MZ et al 2021 / PARK S et al 2014 | https://doi.org/10.1016/j.seppur.2020.117582
611 | MMM | 6FDA-DAM:DABA(3:2)/DMS |  |  | 0 | 303 | 100000 | 330 | 44.01 | 2.507 | 202.1 | table 4 | AHMAD MZ et al 2021 / PARK S et al 2014 | https://doi.org/10.1016/j.seppur.2020.117582
613 | MMM | 6FDA-DAM:DABA(3:2)/DMS |  |  | 0 | 303 | 100000 | 330 | 44.01 | 2.507 | 365 | table 4 | AHMAD MZ et al 2021 / PARK S et al 2014 | https://doi.org/10.1016/j.seppur.2020.117582
727 | MMM | SAPO-34/PEI | 1 |  | 0 | 303 | 100000 | 330 | 44.01 | 2.507 | 1.253056 | fig 7 | MESSAOUD AB et al 2015 | http://dx.doi.org/10.1016/j.seppur.2015.04.017
758 | MMM | HOF-30/matrimid5218 | 15 | 0.394 | 0 | 298 | 100000 | 330 | 44.01 | 2.507 | 10.47841 | fig 8 | LI W et al 2022 | https://doi.org/10.1016/j.memsci.2021.120021
790 | zeolite | SSZ-13 | 3 | 0.372 | 0 | 303 | 100000 | 330 | 44.01 | 2.507 | 6576.487 | fig 4 | AYDANI A et al 2021 | https://doi.org/10.1016/j.seppur.2020.117796
791 | zeolite | SSZ-13 | 3 | 0.372 | 0 | 323 | 100000 | 330 | 44.01 | 2.507 | 6724.407 | fig 4 | AYDANI A et al 2021 | https://doi.org/10.1016/j.seppur.2020.117796
792 | zeolite | SSZ-13 | 3 | 0.372 | 0 | 353 | 100000 | 330 | 44.01 | 2.507 | 5383.365 | fig 4 | AYDANI A et al 2021 | https://doi.org/10.1016/j.seppur.2020.117796
802 | zeolite | SSZ-13 | 3 | 0.372 | 0 | 303 | 500000 | 330 | 44.01 | 2.507 | 4769.741 | fig 4 | AYDANI A et al 2021 | https://doi.org/10.1016/j.seppur.2020.117796
803 | zeolite | SSZ-13 | 3 | 0.372 | 0 | 323 | 500000 | 330 | 44.01 | 2.507 | 4959.065 | fig 4 | AYDANI A et al 2021 | https://doi.org/10.1016/j.seppur.2020.117796
804 | zeolite | SSZ-13 | 3 | 0.372 | 0 | 353 | 500000 | 330 | 44.01 | 2.507 | 4511.747 | fig 4 | AYDANI A et al 2021 | https://doi.org/10.1016/j.seppur.2020.117796
815 | zeolite | SSZ-13 | 3 | 0.372 | 0 | 303 | 300000 | 330 | 44.01 | 2.507 | 5346.628 | fig 8 | AYDANI A et al 2021 | https://doi.org/10.1016/j.seppur.2020.117796
824 | zeolite | SSZ-13 | 3 | 0.372 | 0 | 303 | 200000 | 330 | 44.01 | 2.507 | 6551.479 | fig 7 | AYDANI A et al 2021 | https://doi.org/10.1016/j.seppur.2020.117796
825 | zeolite | SSZ-13 | 3 | 0.372 | 0 | 303 | 400000 | 330 | 44.01 | 2.507 | 5350.29 | fig 7 | AYDANI A et al 2021 | https://doi.org/10.1016/j.seppur.2020.117796
826 | zeolite | SSZ-13 | 3 | 0.372 | 0 | 303 | 600000 | 330 | 44.01 | 2.507 | 4751.31 | fig 7 | AYDANI A et al 2021 | https://doi.org/10.1016/j.seppur.2020.117796
845 | zeolite | GO size of 40-50 | 0.9 |  | 0 | 298 | 100000 | 330 | 44.01 | 2.507 | 11.88738 | table S1 | WU X et al 2022 | https://doi.org/10.1016/j.memsci.2022.120291
846 | zeolite | GO size of 20-30 | 0.9 |  | 0 | 298 | 100000 | 330 | 44.01 | 2.507 | 36.03867 | table S1 | WU X et al 2022 | https://doi.org/10.1016/j.memsci.2022.120291
847 | zeolite | GO size of 3-5 | 0.8 |  | 0 | 298 | 100000 | 330 | 44.01 | 2.507 | 88.45311464 | table S1 | WU X et al 2022 | https://doi.org/10.1016/j.memsci.2022.120291
851 | zeolite | M3 | 0.9 |  | 0 | 298 | 100000 | 330 | 44.01 | 2.507 | 712.705 | table S2 | WU X et al 2022 | https://doi.org/10.1016/j.memsci.2022.120291
852 | zeolite | M4 | 0.5 |  | 0 | 298 | 100000 | 330 | 44.01 | 2.507 | 143.1387 | table S2 | WU X et al 2022 | https://doi.org/10.1016/j.memsci.2022.120291
853 | zeolite | M5 | 0.9 |  | 0 | 298 | 100000 | 330 | 44.01 | 2.507 | 169.4355 | table S2 | WU X et al 2022 | https://doi.org/10.1016/j.memsci.2022.120291
858 | zeolite | ZnEG Content X=40 | 0.7 |  | 0 | 298 | 100000 | 330 | 44.01 | 2.507 | 111.2276 | fig 4 | WU X et al 2022 | https://doi.org/10.1016/j.memsci.2022.120291
859 | zeolite | ZnEG Content X=80 | 0.8 |  | 0 | 298 | 100000 | 330 | 44.01 | 2.507 | 27.75721 | fig 4 | WU X et al 2022 | https://doi.org/10.1016/j.memsci.2022.120291
860 | zeolite | ZnEG Content X=100 | 0.9 |  | 0 | 298 | 100000 | 330 | 44.01 | 2.507 | 24.76482 | fig 4 | WU X et al 2022 | https://doi.org/10.1016/j.memsci.2022.120291
861 | zeolite | ZnEG Content X=150 | 2 |  | 0 | 298 | 100000 | 330 | 44.01 | 2.507 | 90.04955 | fig 4 | WU X et al 2022 | https://doi.org/10.1016/j.memsci.2022.120291
866 | zeolite | reaction time = 0h | 0.9 |  | 0 | 298 | 100000 | 330 | 44.01 | 2.507 | 506.9612 | fig 6 | WU X et al 2022 | https://doi.org/10.1016/j.memsci.2022.120291
867 | zeolite | reaction time = 2h | 0.9 |  | 0 | 298 | 100000 | 330 | 44.01 | 2.507 | 166.3824 | fig 6 | WU X et al 2022 | https://doi.org/10.1016/j.memsci.2022.120291
868 | zeolite | reaction time = 4h | 0.9 |  | 0 | 298 | 100000 | 330 | 44.01 | 2.507 | 48.75206 | fig 6 | WU X et al 2022 | https://doi.org/10.1016/j.memsci.2022.120291
869 | zeolite | reaction time = 12h | 0.9 |  | 0 | 298 | 100000 | 330 | 44.01 | 2.507 | 56.57988 | fig 6 | WU X et al 2022 | https://doi.org/10.1016/j.memsci.2022.120291
874 | zeolite | filtration time = 3s | 0.5 |  | 0 | 298 | 100000 | 330 | 44.01 | 2.507 | 22.70192 | fig 8 | WU X et al 2022 | https://doi.org/10.1016/j.memsci.2022.120291
875 | zeolite | filtration time = 10s | 1.5 |  | 0 | 298 | 100000 | 330 | 44.01 | 2.507 | 8.673791 | fig 8 | WU X et al 2022 | https://doi.org/10.1016/j.memsci.2022.120291
876 | zeolite | filtration time = 15s | 2 |  | 0 | 298 | 100000 | 330 | 44.01 | 2.507 | 13.71582 | fig 8 | WU X et al 2022 | https://doi.org/10.1016/j.memsci.2022.120291
877 | zeolite | filtration time = 20s | 2.5 |  | 0 | 298 | 100000 | 330 | 44.01 | 2.507 | 42.06631 | fig 8 | WU X et al 2022 | https://doi.org/10.1016/j.memsci.2022.120291
924 | zeolite | unmodified MFI-type | 7 | 0.58 | 0 | 773 | 200000 | 330 | 44.01 | 2.507 | 589.7389 | fig 5 | KANEZASHI M and LI YS 2009 | https://doi.org/10.1021/jp804586q
925 | zeolite | unmodified MFI-type | 7 | 0.58 | 0 | 673 | 200000 | 330 | 44.01 | 2.507 | 525.7913 | fig 5 | KANEZASHI M and LI YS 2009 | https://doi.org/10.1021/jp804586q
926 | zeolite | unmodified MFI-type | 7 | 0.58 | 0 | 573 | 200000 | 330 | 44.01 | 2.507 | 667.897 | fig 5 | KANEZASHI M and LI YS 2009 | https://doi.org/10.1021/jp804586q
927 | zeolite | unmodified MFI-type | 7 | 0.58 | 0 | 473 | 200000 | 330 | 44.01 | 2.507 | 859.7398 | fig 5 | KANEZASHI M and LI YS 2009 | https://doi.org/10.1021/jp804586q
928 | zeolite | unmodified MFI-type | 7 | 0.58 | 0 | 373 | 200000 | 330 | 44.01 | 2.507 | 1172.372 | fig 5 | KANEZASHI M and LI YS 2009 | https://doi.org/10.1021/jp804586q
929 | zeolite | unmodified MFI-type | 7 | 0.58 | 0 | 298 | 200000 | 330 | 44.01 | 2.507 | 1811.848 | fig 5 | KANEZASHI M and LI YS 2009 | https://doi.org/10.1021/jp804586q
28 | polymer | PI-0.25 | 50 |  | 0 | 308 | 199000 | 346 | 31.98 | 1.562 | 37 | table 2 | XIE W et al 2022 | https://doi.org/10.1016/j.seppur.2021.120091
29 | polymer | PI-0.50 | 50 |  | 0 | 308 | 199000 | 346 | 31.98 | 1.562 | 22 | table 2 | XIE W et al 2022 | https://doi.org/10.1016/j.seppur.2021.120091
30 | polymer | PI-0.75 | 50 |  | 0 | 308 | 199000 | 346 | 31.98 | 1.562 | 14 | table 2 | XIE W et al 2022 | https://doi.org/10.1016/j.seppur.2021.120091
31 | polymer | PI-1.00 | 50 |  | 0 | 308 | 199000 | 346 | 31.98 | 1.562 | 4.8 | table 2 | XIE W et al 2022 | https://doi.org/10.1016/j.seppur.2021.120091
32 | polymer | IPI-0.25 | 50 |  | 0 | 308 | 199000 | 346 | 31.98 | 1.562 | 35 | table 2 | XIE W et al 2022 | https://doi.org/10.1016/j.seppur.2021.120091
33 | polymer | IPI-0.50 | 50 |  | 0 | 308 | 199000 | 346 | 31.98 | 1.562 | 8.5 | table 2 | XIE W et al 2022 | https://doi.org/10.1016/j.seppur.2021.120091
34 | polymer | IPI-0.75 | 50 |  | 0 | 308 | 199000 | 346 | 31.98 | 1.562 | 2.6 | table 2 | XIE W et al 2022 | https://doi.org/10.1016/j.seppur.2021.120091
35 | polymer | IPI-1.00 | 50 |  | 0 | 308 | 199000 | 346 | 31.98 | 1.562 | 0.46 | table 2 | XIE W et al 2022 | https://doi.org/10.1016/j.seppur.2021.120091
300 | polymer | untreated | 90 |  | 0 | 298 | 100000 | 346 | 31.98 | 1.562 | 742 | table 1 | BERNARDO P et al 2017 | http://dx.doi.org/10.1016/j.polymer.2016.10.040
301 | polymer | EtOH_25 treaded | 110 |  | 0 | 298 | 100000 | 346 | 31.98 | 1.562 | 2200 | table 1 | BERNARDO P et al 2017 | http://dx.doi.org/10.1016/j.polymer.2016.10.040
302 | polymer | EtOH_25 treaded | 110 |  | 1200 | 298 | 100000 | 346 | 31.98 | 1.562 | 600 | table 1 | BERNARDO P et al 2017 | http://dx.doi.org/10.1016/j.polymer.2016.10.040
310 | polymer | EtOH_100 treaded | 125.4 |  | 2117 | 298 | 100000 | 346 | 31.98 | 1.562 | 665 | table S1 | BERNARDO P et al 2017 | http://dx.doi.org/10.1016/j.polymer.2016.10.040
381 | polymer | untreated | 90 |  | 4.03483 | 298 | 100000 | 346 | 31.98 | 1.562 | 684.4334 | fig 2 | BERNARDO P et al 2017 | http://dx.doi.org/10.1016/j.polymer.2016.10.040
382 | polymer | untreated | 90 |  | 37.73106 | 298 | 100000 | 346 | 31.98 | 1.562 | 676.9041 | fig 2 | BERNARDO P et al 2017 | http://dx.doi.org/10.1016/j.polymer.2016.10.040
383 | polymer | untreated | 90 |  | 248.9525 | 298 | 100000 | 346 | 31.98 | 1.562 | 629.6693 | fig 2 | BERNARDO P et al 2017 | http://dx.doi.org/10.1016/j.polymer.2016.10.040
384 | polymer | EtOH_25 treaded | 110 |  | 7.024282 | 298 | 100000 | 346 | 31.98 | 1.562 | 1589.161 | fig 2 | BERNARDO P et al 2017 | http://dx.doi.org/10.1016/j.polymer.2016.10.040
385 | polymer | EtOH_25 treaded | 110 |  | 63.37847 | 298 | 100000 | 346 | 31.98 | 1.562 | 1121.251 | fig 2 | BERNARDO P et al 2017 | http://dx.doi.org/10.1016/j.polymer.2016.10.040
386 | polymer | EtOH_25 treaded | 110 |  | 576.9857 | 298 | 100000 | 346 | 31.98 | 1.562 | 697.3034 | fig 2 | BERNARDO P et al 2017 | http://dx.doi.org/10.1016/j.polymer.2016.10.040
387 | polymer | EtOH_75 treaded | 110.9054 |  | 2.796417 | 298 | 100000 | 346 | 31.98 | 1.562 | 1173.449 | fig 2 | BERNARDO P et al 2017 | http://dx.doi.org/10.1016/j.polymer.2016.10.040
388 | polymer | EtOH_75 treaded | 110.9054 |  | 27.59159 | 298 | 100000 | 346 | 31.98 | 1.562 | 968.5745 | fig 2 | BERNARDO P et al 2017 | http://dx.doi.org/10.1016/j.polymer.2016.10.040
389 | polymer | EtOH_75 treaded | 110.9054 |  | 133.1287 | 298 | 100000 | 346 | 31.98 | 1.562 | 757.2046 | fig 2 | BERNARDO P et al 2017 | http://dx.doi.org/10.1016/j.polymer.2016.10.040
390 | polymer | EtOH_125 treaded | 132.508 |  | 3.998911 | 298 | 100000 | 346 | 31.98 | 1.562 | 877.9722 | fig 2 | BERNARDO P et al 2017 | http://dx.doi.org/10.1016/j.polymer.2016.10.040
391 | polymer | EtOH_125 treaded | 132.508 |  | 29.11238 | 298 | 100000 | 346 | 31.98 | 1.562 | 850.8013 | fig 2 | BERNARDO P et al 2017 | http://dx.doi.org/10.1016/j.polymer.2016.10.040
392 | polymer | EtOH_125 treaded | 132.508 |  | 188.681 | 298 | 100000 | 346 | 31.98 | 1.562 | 741.7683 | fig 2 | BERNARDO P et al 2017 | http://dx.doi.org/10.1016/j.polymer.2016.10.040
36 | polymer | PI-0.25 | 50 |  | 0 | 308 | 199000 | 364 | 28 | 1.71 | 9 | table 2 | XIE W et al 2022 | https://doi.org/10.1016/j.seppur.2021.120091
37 | polymer | PI-0.50 | 50 |  | 0 | 308 | 199000 | 364 | 28 | 1.71 | 5 | table 2 | XIE W et al 2022 | https://doi.org/10.1016/j.seppur.2021.120091
38 | polymer | PI-0.75 | 50 |  | 0 | 308 | 199000 | 364 | 28 | 1.71 | 2.8 | table 2 | XIE W et al 2022 | https://doi.org/10.1016/j.seppur.2021.120091
39 | polymer | PI-1.00 | 50 |  | 0 | 308 | 199000 | 364 | 28 | 1.71 | 0.9 | table 2 | XIE W et al 2022 | https://doi.org/10.1016/j.seppur.2021.120091
40 | polymer | IPI-0.25 | 50 |  | 0 | 308 | 199000 | 364 | 28 | 1.71 | 7.8 | table 2 | XIE W et al 2022 | https://doi.org/10.1016/j.seppur.2021.120091
41 | polymer | IPI-0.50 | 50 |  | 0 | 308 | 199000 | 364 | 28 | 1.71 | 1.5 | table 2 | XIE W et al 2022 | https://doi.org/10.1016/j.seppur.2021.120091
42 | polymer | IPI-0.75 | 50 |  | 0 | 308 | 199000 | 364 | 28 | 1.71 | 0.4 | table 2 | XIE W et al 2022 | https://doi.org/10.1016/j.seppur.2021.120091
43 | polymer | IPI-1.00 | 50 |  | 0 | 308 | 199000 | 364 | 28 | 1.71 | 0.06 | table 2 | XIE W et al 2022 | https://doi.org/10.1016/j.seppur.2021.120091
108 | zeolite | O3at473K | 1.2 | 0.38 | 0 | 298 | 200000 | 364 | 28 | 1.71 | 3251.953 | fig 8a | LI Y et al 2021 | https://doi.org/10.1016/j.memsci.2021.119349
109 | zeolite | O3at473K | 1.2 | 0.38 | 0 | 323 | 200000 | 364 | 28 | 1.71 | 2276.367 | fig 8a | LI Y et al 2021 | https://doi.org/10.1016/j.memsci.2021.119349
110 | zeolite | O3at473K | 1.2 | 0.38 | 0 | 348 | 200000 | 364 | 28 | 1.71 | 1819.336 | fig 8a | LI Y et al 2021 | https://doi.org/10.1016/j.memsci.2021.119349
111 | zeolite | O3at473K | 1.2 | 0.38 | 0 | 373 | 200000 | 364 | 28 | 1.71 | 1476.562 | fig 8a | LI Y et al 2021 | https://doi.org/10.1016/j.memsci.2021.119349
112 | zeolite | O3at473K | 1.2 | 0.38 | 0 | 398 | 200000 | 364 | 28 | 1.71 | 1190.918 | fig 8a | LI Y et al 2021 | https://doi.org/10.1016/j.memsci.2021.119349
118 | zeolite | O3at473K | 1.2 | 0.38 | 0 | 298 | 400000 | 364 | 28 | 1.71 | 2818.676 | fig 8b | LI Y et al 2021 | https://doi.org/10.1016/j.memsci.2021.119349
119 | zeolite | O3at473K | 1.2 | 0.38 | 0 | 298 | 600000 | 364 | 28 | 1.71 | 2798.485 | fig 8b | LI Y et al 2021 | https://doi.org/10.1016/j.memsci.2021.119349
120 | zeolite | O3at473K | 1.2 | 0.38 | 0 | 298 | 800000 | 364 | 28 | 1.71 | 2766.179 | fig 8b | LI Y et al 2021 | https://doi.org/10.1016/j.memsci.2021.119349
121 | zeolite | O3at473K | 1.2 | 0.38 | 0 | 298 | 1000000 | 364 | 28 | 1.71 | 2725.797 | fig 8b | LI Y et al 2021 | https://doi.org/10.1016/j.memsci.2021.119349
291 | polymer | untreated | 90 |  | 0 | 298 | 100000 | 364 | 28 | 1.71 | 280 | table 1 | BERNARDO P et al 2017 | http://dx.doi.org/10.1016/j.polymer.2016.10.040
292 | polymer | EtOH_25 treaded | 110 |  | 0 | 298 | 100000 | 364 | 28 | 1.71 | 857 | table 1 | BERNARDO P et al 2017 | http://dx.doi.org/10.1016/j.polymer.2016.10.040
293 | polymer | EtOH_25 treaded | 110 |  | 1200 | 298 | 100000 | 364 | 28 | 1.71 | 125 | table 1 | BERNARDO P et al 2017 | http://dx.doi.org/10.1016/j.polymer.2016.10.040
309 | polymer | EtOH_100 treaded | 125.4 |  | 2117 | 298 | 100000 | 364 | 28 | 1.71 | 148 | table S1 | BERNARDO P et al 2017 | http://dx.doi.org/10.1016/j.polymer.2016.10.040
369 | polymer | untreated | 90 |  | 4.015134 | 298 | 100000 | 364 | 28 | 1.71 | 198.7099 | fig 2 | BERNARDO P et al 2017 | http://dx.doi.org/10.1016/j.polymer.2016.10.040
370 | polymer | untreated | 90 |  | 37.79288 | 298 | 100000 | 364 | 28 | 1.71 | 186.2214 | fig 2 | BERNARDO P et al 2017 | http://dx.doi.org/10.1016/j.polymer.2016.10.040
371 | polymer | untreated | 90 |  | 248.4999 | 298 | 100000 | 364 | 28 | 1.71 | 144.623 | fig 2 | BERNARDO P et al 2017 | http://dx.doi.org/10.1016/j.polymer.2016.10.040
372 | polymer | EtOH_25 treaded | 110 |  | 7.001323 | 298 | 100000 | 364 | 28 | 1.71 | 506.6963 | fig 2 | BERNARDO P et al 2017 | http://dx.doi.org/10.1016/j.polymer.2016.10.040
373 | polymer | EtOH_25 treaded | 110 |  | 63.01091 | 298 | 100000 | 364 | 28 | 1.71 | 285.4234 | fig 2 | BERNARDO P et al 2017 | http://dx.doi.org/10.1016/j.polymer.2016.10.040
374 | polymer | EtOH_25 treaded | 110 |  | 346.2863 | 298 | 100000 | 364 | 28 | 1.71 | 162.992 | fig 2 | BERNARDO P et al 2017 | http://dx.doi.org/10.1016/j.polymer.2016.10.040
375 | polymer | EtOH_75 treaded | 110.9054 |  | 2.779788 | 298 | 100000 | 364 | 28 | 1.71 | 440.4706 | fig 2 | BERNARDO P et al 2017 | http://dx.doi.org/10.1016/j.polymer.2016.10.040
376 | polymer | EtOH_75 treaded | 110.9054 |  | 64.1513 | 298 | 100000 | 364 | 28 | 1.71 | 215.6889 | fig 2 | BERNARDO P et al 2017 | http://dx.doi.org/10.1016/j.polymer.2016.10.040
377 | polymer | EtOH_75 treaded | 110.9054 |  | 186.5054 | 298 | 100000 | 364 | 28 | 1.71 | 170.977 | fig 2 | BERNARDO P et al 2017 | http://dx.doi.org/10.1016/j.polymer.2016.10.040
378 | polymer | EtOH_125 treaded | 132.508 |  | 4.015134 | 298 | 100000 | 364 | 28 | 1.71 | 318.3958 | fig 2 | BERNARDO P et al 2017 | http://dx.doi.org/10.1016/j.polymer.2016.10.040
379 | polymer | EtOH_125 treaded | 132.508 |  | 64.1513 | 298 | 100000 | 364 | 28 | 1.71 | 242.2551 | fig 2 | BERNARDO P et al 2017 | http://dx.doi.org/10.1016/j.polymer.2016.10.040
380 | polymer | EtOH_125 treaded | 132.508 |  | 188.1855 | 298 | 100000 | 364 | 28 | 1.71 | 212.0359 | fig 2 | BERNARDO P et al 2017 | http://dx.doi.org/10.1016/j.polymer.2016.10.040
438 | polymer | 6FDA-DAM | 55 | 1.2 | 0 | 308 | 90000 | 364 | 28 | 1.71 | 64.96236 | fig S5a | BACHMAN et al 2016 | https://doi.org/10.1038/nmat4621
439 | polymer | 6FDA-DAM | 55 | 1.2 | 0 | 308 | 470000 | 364 | 28 | 1.71 | 62.26074 | fig S5a | BACHMAN et al 2016 | https://doi.org/10.1038/nmat4621
440 | polymer | 6FDA-DAM | 55 | 1.2 | 0 | 308 | 960000 | 364 | 28 | 1.71 | 59.17095 | fig S5a | BACHMAN et al 2016 | https://doi.org/10.1038/nmat4621
441 | polymer | 6FDA-DAM | 55 | 1.2 | 0 | 308 | 1450000 | 364 | 28 | 1.71 | 57.18106 | fig S5a | BACHMAN et al 2016 | https://doi.org/10.1038/nmat4621
442 | polymer | 6FDA-DAM | 55 | 1.2 | 0 | 308 | 1950000 | 364 | 28 | 1.71 | 55.94613 | fig S5a | BACHMAN et al 2016 | https://doi.org/10.1038/nmat4621
443 | polymer | 6FDA-DAM | 55 | 1.2 | 0 | 308 | 2430000 | 364 | 28 | 1.71 | 54.44448 | fig S5a | BACHMAN et al 2016 | https://doi.org/10.1038/nmat4621
444 | polymer | 6FDA-DAM | 55 | 1.2 | 0 | 308 | 2910000 | 364 | 28 | 1.71 | 53.76575 | fig S5a | BACHMAN et al 2016 | https://doi.org/10.1038/nmat4621
445 | polymer | 6FDA-DAM | 55 | 1.2 | 0 | 308 | 3410000 | 364 | 28 | 1.71 | 52.78044 | fig S5a | BACHMAN et al 2016 | https://doi.org/10.1038/nmat4621
446 | polymer | 6FDA-DAM | 55 | 1.2 | 0 | 308 | 3890000 | 364 | 28 | 1.71 | 51.92259 | fig S5a | BACHMAN et al 2016 | https://doi.org/10.1038/nmat4621
447 | polymer | 6FDA-DAM | 55 | 1.2 | 0 | 308 | 4320000 | 364 | 28 | 1.71 | 51.2724 | fig S5a | BACHMAN et al 2016 | https://doi.org/10.1038/nmat4621
448 | polymer | 6FDA-DAM | 55 | 1.2 | 0 | 308 | 4880000 | 364 | 28 | 1.71 | 49.96582 | fig S5a | BACHMAN et al 2016 | https://doi.org/10.1038/nmat4621
449 | polymer | 6FDA-DAM | 55 | 1.2 | 0 | 308 | 5360000 | 364 | 28 | 1.71 | 49.34015 | fig S5a | BACHMAN et al 2016 | https://doi.org/10.1038/nmat4621
450 | polymer | 6FDA-DAM | 55 | 1.2 | 0 | 308 | 5860000 | 364 | 28 | 1.71 | 48.88853 | fig S5a | BACHMAN et al 2016 | https://doi.org/10.1038/nmat4621
451 | polymer | 6FDA-DAM | 55 | 1.2 | 0 | 308 | 6330000 | 364 | 28 | 1.71 | 47.9388 | fig S5a | BACHMAN et al 2016 | https://doi.org/10.1038/nmat4621
452 | MMM | 6wt_Ni2(dobdc) | 55 | 1.2 | 0 | 308 | 100000 | 364 | 28 | 1.71 | 75.61439 | fig S5d | BACHMAN et al 2016 | https://doi.org/10.1038/nmat4621
453 | MMM | 6wt_Ni2(dobdc) | 55 | 1.2 | 0 | 308 | 480000 | 364 | 28 | 1.71 | 70.41049 | fig S5d | BACHMAN et al 2016 | https://doi.org/10.1038/nmat4621
454 | MMM | 6wt_Ni2(dobdc) | 55 | 1.2 | 0 | 308 | 970000 | 364 | 28 | 1.71 | 67.39759 | fig S5d | BACHMAN et al 2016 | https://doi.org/10.1038/nmat4621
455 | MMM | 6wt_Ni2(dobdc) | 55 | 1.2 | 0 | 308 | 1460000 | 364 | 28 | 1.71 | 65.71709 | fig S5d | BACHMAN et al 2016 | https://doi.org/10.1038/nmat4621
456 | MMM | 6wt_Ni2(dobdc) | 55 | 1.2 | 0 | 308 | 1940000 | 364 | 28 | 1.71 | 64.54448 | fig S5d | BACHMAN et al 2016 | https://doi.org/10.1038/nmat4621
457 | MMM | 6wt_Ni2(dobdc) | 55 | 1.2 | 0 | 308 | 2440000 | 364 | 28 | 1.71 | 62.74974 | fig S5d | BACHMAN et al 2016 | https://doi.org/10.1038/nmat4621
458 | MMM | 6wt_Ni2(dobdc) | 55 | 1.2 | 0 | 308 | 2930000 | 364 | 28 | 1.71 | 59.27254 | fig S5d | BACHMAN et al 2016 | https://doi.org/10.1038/nmat4621
459 | MMM | 6wt_Ni2(dobdc) | 55 | 1.2 | 0 | 308 | 3420000 | 364 | 28 | 1.71 | 60.55711 | fig S5d | BACHMAN et al 2016 | https://doi.org/10.1038/nmat4621
460 | MMM | 6wt_Ni2(dobdc) | 55 | 1.2 | 0 | 308 | 3960000 | 364 | 28 | 1.71 | 59.48384 | fig S5d | BACHMAN et al 2016 | https://doi.org/10.1038/nmat4621
461 | MMM | 6wt_Ni2(dobdc) | 55 | 1.2 | 0 | 308 | 4410000 | 364 | 28 | 1.71 | 59.07344 | fig S5d | BACHMAN et al 2016 | https://doi.org/10.1038/nmat4621
462 | MMM | 6wt_Ni2(dobdc) | 55 | 1.2 | 0 | 308 | 4890000 | 364 | 28 | 1.71 | 57.97572 | fig S5d | BACHMAN et al 2016 | https://doi.org/10.1038/nmat4621
463 | MMM | 6wt_Ni2(dobdc) | 55 | 1.2 | 0 | 308 | 5360000 | 364 | 28 | 1.71 | 56.88827 | fig S5d | BACHMAN et al 2016 | https://doi.org/10.1038/nmat4621
464 | MMM | 6wt_Ni2(dobdc) | 55 | 1.2 | 0 | 308 | 5860000 | 364 | 28 | 1.71 | 56.01285 | fig S5d | BACHMAN et al 2016 | https://doi.org/10.1038/nmat4621
465 | MMM | 6wt_Ni2(dobdc) | 55 | 1.2 | 0 | 308 | 6350000 | 364 | 28 | 1.71 | 55.15293 | fig S5d | BACHMAN et al 2016 | https://doi.org/10.1038/nmat4621
466 | MMM | 25wt_Ni2(dobdc) | 55 | 1.2 | 0 | 308 | 540000 | 364 | 28 | 1.71 | 229.7408 | fig S5e | BACHMAN et al 2016 | https://doi.org/10.1038/nmat4621
467 | MMM | 25wt_Ni2(dobdc) | 55 | 1.2 | 0 | 308 | 1070000 | 364 | 28 | 1.71 | 177.3362 | fig S5e | BACHMAN et al 2016 | https://doi.org/10.1038/nmat4621
468 | MMM | 25wt_Ni2(dobdc) | 55 | 1.2 | 0 | 308 | 1540000 | 364 | 28 | 1.71 | 157.5798 | fig S5e | BACHMAN et al 2016 | https://doi.org/10.1038/nmat4621
469 | MMM | 25wt_Ni2(dobdc) | 55 | 1.2 | 0 | 308 | 2040000 | 364 | 28 | 1.71 | 146.4342 | fig S5e | BACHMAN et al 2016 | https://doi.org/10.1038/nmat4621
470 | MMM | 25wt_Ni2(dobdc) | 55 | 1.2 | 0 | 308 | 2540000 | 364 | 28 | 1.71 | 139.4745 | fig S5e | BACHMAN et al 2016 | https://doi.org/10.1038/nmat4621
471 | MMM | 25wt_Ni2(dobdc) | 55 | 1.2 | 0 | 308 | 3000000 | 364 | 28 | 1.71 | 133.4098 | fig S5e | BACHMAN et al 2016 | https://doi.org/10.1038/nmat4621
472 | MMM | 25wt_Ni2(dobdc) | 55 | 1.2 | 0 | 308 | 3500000 | 364 | 28 | 1.71 | 128.8603 | fig S5e | BACHMAN et al 2016 | https://doi.org/10.1038/nmat4621
473 | MMM | 25wt_Ni2(dobdc) | 55 | 1.2 | 0 | 308 | 4040000 | 364 | 28 | 1.71 | 125.1898 | fig S5e | BACHMAN et al 2016 | https://doi.org/10.1038/nmat4621
474 | MMM | 25wt_Ni2(dobdc) | 55 | 1.2 | 0 | 308 | 4520000 | 364 | 28 | 1.71 | 121.6016 | fig S5e | BACHMAN et al 2016 | https://doi.org/10.1038/nmat4621
475 | MMM | 25wt_Ni2(dobdc) | 55 | 1.2 | 0 | 308 | 5030000 | 364 | 28 | 1.71 | 118.8878 | fig S5e | BACHMAN et al 2016 | https://doi.org/10.1038/nmat4621
476 | MMM | 25wt_Ni2(dobdc) | 55 | 1.2 | 0 | 308 | 5490000 | 364 | 28 | 1.71 | 116.2503 | fig S5e | BACHMAN et al 2016 | https://doi.org/10.1038/nmat4621
477 | MMM | 25wt_Ni2(dobdc) | 55 | 1.2 | 0 | 308 | 5970000 | 364 | 28 | 1.71 | 113.0253 | fig S5e | BACHMAN et al 2016 | https://doi.org/10.1038/nmat4621
728 | MMM | SAPO-34/PEI | 1 |  | 0 | 303 | 100000 | 364 | 28 | 1.71 | 0.029882809 | fig 7 | MESSAOUD AB et al 2015 | http://dx.doi.org/10.1016/j.seppur.2015.04.017
793 | zeolite | SSZ-13 | 3 | 0.372 | 0 | 303 | 100000 | 364 | 28 | 1.71 | 468.6701 | fig 4 | AYDANI A et al 2021 | https://doi.org/10.1016/j.seppur.2020.117796
794 | zeolite | SSZ-13 | 3 | 0.372 | 0 | 323 | 100000 | 364 | 28 | 1.71 | 487.273 | fig 4 | AYDANI A et al 2021 | https://doi.org/10.1016/j.seppur.2020.117796
795 | zeolite | SSZ-13 | 3 | 0.372 | 0 | 353 | 100000 | 364 | 28 | 1.71 | 503.8049 | fig 4 | AYDANI A et al 2021 | https://doi.org/10.1016/j.seppur.2020.117796
805 | zeolite | SSZ-13 | 3 | 0.372 | 0 | 303 | 500000 | 364 | 28 | 1.71 | 438.9937 | fig 4 | AYDANI A et al 2021 | https://doi.org/10.1016/j.seppur.2020.117796
806 | zeolite | SSZ-13 | 3 | 0.372 | 0 | 323 | 500000 | 364 | 28 | 1.71 | 448.8677 | fig 4 | AYDANI A et al 2021 | https://doi.org/10.1016/j.seppur.2020.117796
807 | zeolite | SSZ-13 | 3 | 0.372 | 0 | 353 | 500000 | 364 | 28 | 1.71 | 485.2085 | fig 4 | AYDANI A et al 2021 | https://doi.org/10.1016/j.seppur.2020.117796
816 | zeolite | SSZ-13 | 3 | 0.372 | 0 | 303 | 300000 | 364 | 28 | 1.71 | 437.2348 | fig 8 | AYDANI A et al 2021 | https://doi.org/10.1016/j.seppur.2020.117796
832 | zeolite | SSZ-13 | 3 | 0.372 | 0 | 303 | 200000 | 364 | 28 | 1.71 | 463.8668 | fig 6 | AYDANI A et al 2021 | https://doi.org/10.1016/j.seppur.2020.117796
833 | zeolite | SSZ-13 | 3 | 0.372 | 0 | 303 | 400000 | 364 | 28 | 1.71 | 438.7156 | fig 6 | AYDANI A et al 2021 | https://doi.org/10.1016/j.seppur.2020.117796
834 | zeolite | SSZ-13 | 3 | 0.372 | 0 | 303 | 600000 | 364 | 28 | 1.71 | 437.1897 | fig 6 | AYDANI A et al 2021 | https://doi.org/10.1016/j.seppur.2020.117796
840 | zeolite | M1 | 0.9 |  | 0 | 298 | 100000 | 364 | 28 | 1.71 | 32.93686 | fig 2 | WU X et al 2022 | https://doi.org/10.1016/j.memsci.2022.120291
918 | zeolite | unmodified MFI-type | 7 | 0.58 | 0 | 773 | 200000 | 376 | 28.01 | 1.953 | 717.634 | fig 5 | KANEZASHI M and LI YS 2009 | https://doi.org/10.1021/jp804586q
919 | zeolite | unmodified MFI-type | 7 | 0.58 | 0 | 673 | 200000 | 376 | 28.01 | 1.953 | 781.5816 | fig 5 | KANEZASHI M and LI YS 2009 | https://doi.org/10.1021/jp804586q
920 | zeolite | unmodified MFI-type | 7 | 0.58 | 0 | 573 | 200000 | 376 | 28.01 | 1.953 | 852.6345 | fig 5 | KANEZASHI M and LI YS 2009 | https://doi.org/10.1021/jp804586q
921 | zeolite | unmodified MFI-type | 7 | 0.58 | 0 | 473 | 200000 | 376 | 28.01 | 1.953 | 945.0032 | fig 5 | KANEZASHI M and LI YS 2009 | https://doi.org/10.1021/jp804586q
922 | zeolite | unmodified MFI-type | 7 | 0.58 | 0 | 373 | 200000 | 376 | 28.01 | 1.953 | 1207.899 | fig 5 | KANEZASHI M and LI YS 2009 | https://doi.org/10.1021/jp804586q
923 | zeolite | unmodified MFI-type | 7 | 0.58 | 0 | 298 | 200000 | 376 | 28.01 | 1.953 | 1335.794 | fig 5 | KANEZASHI M and LI YS 2009 | https://doi.org/10.1021/jp804586q
942 | zeolite | counter-diffusion modified | 7 | 0.58 | 0 | 773 | 200000 | 376 | 28.01 | 1.953 | 440.8382 | fig 7 | KANEZASHI M and LI YS 2009 | https://doi.org/10.1021/jp804586q
943 | zeolite | counter-diffusion modified | 7 | 0.58 | 0 | 673 | 200000 | 376 | 28.01 | 1.953 | 430.3635 | fig 7 | KANEZASHI M and LI YS 2009 | https://doi.org/10.1021/jp804586q
944 | zeolite | counter-diffusion modified | 7 | 0.58 | 0 | 573 | 200000 | 376 | 28.01 | 1.953 | 446.1708 | fig 7 | KANEZASHI M and LI YS 2009 | https://doi.org/10.1021/jp804586q
945 | zeolite | counter-diffusion modified | 7 | 0.58 | 0 | 473 | 200000 | 376 | 28.01 | 1.953 | 485.3496 | fig 7 | KANEZASHI M and LI YS 2009 | https://doi.org/10.1021/jp804586q
946 | zeolite | counter-diffusion modified | 7 | 0.58 | 0 | 373 | 200000 | 376 | 28.01 | 1.953 | 503.1767 | fig 7 | KANEZASHI M and LI YS 2009 | https://doi.org/10.1021/jp804586q
947 | zeolite | counter-diffusion modified | 7 | 0.58 | 0 | 323 | 200000 | 376 | 28.01 | 1.953 | 515.4237 | fig 7 | KANEZASHI M and LI YS 2009 | https://doi.org/10.1021/jp804586q
963 | zeolite | one-side modified | 7 | 0.58 | 0 | 773 | 200000 | 376 | 28.01 | 1.953 | 5.02351 | fig 10 | KANEZASHI M and LI YS 2009 | https://doi.org/10.1021/jp804586q
964 | zeolite | one-side modified | 7 | 0.58 | 0 | 673 | 200000 | 376 | 28.01 | 1.953 | 3.923649 | fig 10 | KANEZASHI M and LI YS 2009 | https://doi.org/10.1021/jp804586q
965 | zeolite | one-side modified | 7 | 0.58 | 0 | 573 | 200000 | 376 | 28.01 | 1.953 | 3.064595 | fig 10 | KANEZASHI M and LI YS 2009 | https://doi.org/10.1021/jp804586q
44 | polymer | PI-0.25 | 50 |  | 0 | 308 | 199000 | 380 | 16.04 | 2.448 | 6 | table 2 | XIE W et al 2022 | https://doi.org/10.1016/j.seppur.2021.120091
45 | polymer | PI-0.50 | 50 |  | 0 | 308 | 199000 | 380 | 16.04 | 2.448 | 3 | table 2 | XIE W et al 2022 | https://doi.org/10.1016/j.seppur.2021.120091
46 | polymer | PI-0.75 | 50 |  | 0 | 308 | 199000 | 380 | 16.04 | 2.448 | 1.5 | table 2 | XIE W et al 2022 | https://doi.org/10.1016/j.seppur.2021.120091
47 | polymer | PI-1.00 | 50 |  | 0 | 308 | 199000 | 380 | 16.04 | 2.448 | 0.44 | table 2 | XIE W et al 2022 | https://doi.org/10.1016/j.seppur.2021.120091
48 | polymer | IPI-0.25 | 50 |  | 0 | 308 | 199000 | 380 | 16.04 | 2.448 | 5.3 | table 2 | XIE W et al 2022 | https://doi.org/10.1016/j.seppur.2021.120091
49 | polymer | IPI-0.50 | 50 |  | 0 | 308 | 199000 | 380 | 16.04 | 2.448 | 0.97 | table 2 | XIE W et al 2022 | https://doi.org/10.1016/j.seppur.2021.120091
50 | polymer | IPI-0.75 | 50 |  | 0 | 308 | 199000 | 380 | 16.04 | 2.448 | 0.25 | table 2 | XIE W et al 2022 | https://doi.org/10.1016/j.seppur.2021.120091
51 | polymer | IPI-1.00 | 50 |  | 0 | 308 | 199000 | 380 | 16.04 | 2.448 | 0.03 | table 2 | XIE W et al 2022 | https://doi.org/10.1016/j.seppur.2021.120091
113 | zeolite | O3at473K | 1.2 | 0.38 | 0 | 298 | 200000 | 380 | 16.04 | 2.448 | 197.7539 | fig 8a | LI Y et al 2021 | https://doi.org/10.1016/j.memsci.2021.119349
114 | zeolite | O3at473K | 1.2 | 0.38 | 0 | 323 | 200000 | 380 | 16.04 | 2.448 | 180.1758 | fig 8a | LI Y et al 2021 | https://doi.org/10.1016/j.memsci.2021.119349
115 | zeolite | O3at473K | 1.2 | 0.38 | 0 | 348 | 200000 | 380 | 16.04 | 2.448 | 171.3867 | fig 8a | LI Y et al 2021 | https://doi.org/10.1016/j.memsci.2021.119349
116 | zeolite | O3at473K | 1.2 | 0.38 | 0 | 373 | 200000 | 380 | 16.04 | 2.448 | 166.9922 | fig 8a | LI Y et al 2021 | https://doi.org/10.1016/j.memsci.2021.119349
117 | zeolite | O3at473K | 1.2 | 0.38 | 0 | 398 | 200000 | 380 | 16.04 | 2.448 | 162.5976 | fig 8a | LI Y et al 2021 | https://doi.org/10.1016/j.memsci.2021.119349
122 | zeolite | O3at473K | 1.2 | 0.38 | 0 | 298 | 400000 | 380 | 16.04 | 2.448 | 197.8727 | fig 8b | LI Y et al 2021 | https://doi.org/10.1016/j.memsci.2021.119349
123 | zeolite | O3at473K | 1.2 | 0.38 | 0 | 298 | 600000 | 380 | 16.04 | 2.448 | 197.8727 | fig 8b | LI Y et al 2021 | https://doi.org/10.1016/j.memsci.2021.119349
124 | zeolite | O3at473K | 1.2 | 0.38 | 0 | 298 | 800000 | 380 | 16.04 | 2.448 | 197.8727 | fig 8b | LI Y et al 2021 | https://doi.org/10.1016/j.memsci.2021.119349
125 | zeolite | O3at473K | 1.2 | 0.38 | 0 | 298 | 1000000 | 380 | 16.04 | 2.448 | 205.9491 | fig 8b | LI Y et al 2021 | https://doi.org/10.1016/j.memsci.2021.119349
179 | polymer | Neat PIM-1 | 74.2 |  | 620 | 293 | 20000 | 380 | 16.04 | 2.448 | 172 | table 1 | AMEEN AW et al 2021 | https://doi.org/10.1016/j.memsci.2021.119527
181 | MMM | BNNS/PIM-1 | 72.2 |  | 620 | 293 | 20000 | 380 | 16.04 | 2.448 | 410 | table 1 | AMEEN AW et al 2021 | https://doi.org/10.1016/j.memsci.2021.119527
183 | MMM | BNNS/PIM-1 | 72.5 |  | 620 | 293 | 20000 | 380 | 16.04 | 2.448 | 278 | table 1 | AMEEN AW et al 2021 | https://doi.org/10.1016/j.memsci.2021.119527
303 | polymer | untreated | 90 |  | 0 | 298 | 100000 | 380 | 16.04 | 2.448 | 410 | table 1 | BERNARDO P et al 2017 | http://dx.doi.org/10.1016/j.polymer.2016.10.040
304 | polymer | EtOH_25 treaded | 110 |  | 0 | 298 | 100000 | 380 | 16.04 | 2.448 | 1150 | table 1 | BERNARDO P et al 2017 | http://dx.doi.org/10.1016/j.polymer.2016.10.040
305 | polymer | EtOH_25 treaded | 110 |  | 1200 | 298 | 100000 | 380 | 16.04 | 2.448 | 159 | table 1 | BERNARDO P et al 2017 | http://dx.doi.org/10.1016/j.polymer.2016.10.040
312 | polymer | EtOH_100 treaded | 125.4 |  | 2117 | 298 | 100000 | 380 | 16.04 | 2.448 | 192 | table S1 | BERNARDO P et al 2017 | http://dx.doi.org/10.1016/j.polymer.2016.10.040
321 | polymer | untreated | 90 |  | 4.040304 | 298 | 100000 | 380 | 16.04 | 2.448 | 305.6069 | fig 2 | BERNARDO P et al 2017 | http://dx.doi.org/10.1016/j.polymer.2016.10.040
322 | polymer | untreated | 90 |  | 37.86442 | 298 | 100000 | 380 | 16.04 | 2.448 | 268.4005 | fig 2 | BERNARDO P et al 2017 | http://dx.doi.org/10.1016/j.polymer.2016.10.040
323 | polymer | untreated | 90 |  | 191.3494 | 298 | 100000 | 380 | 16.04 | 2.448 | 207.0255 | fig 2 | BERNARDO P et al 2017 | http://dx.doi.org/10.1016/j.polymer.2016.10.040
324 | polymer | EtOH_25 treaded | 110 |  | 6.974891 | 298 | 100000 | 380 | 16.04 | 2.448 | 710.6112 | fig 2 | BERNARDO P et al 2017 | http://dx.doi.org/10.1016/j.polymer.2016.10.040
325 | polymer | EtOH_25 treaded | 110 |  | 63.0675 | 298 | 100000 | 380 | 16.04 | 2.448 | 403.0336 | fig 2 | BERNARDO P et al 2017 | http://dx.doi.org/10.1016/j.polymer.2016.10.040
326 | polymer | EtOH_25 treaded | 110 |  | 345.4513 | 298 | 100000 | 380 | 16.04 | 2.448 | 211.3128 | fig 2 | BERNARDO P et al 2017 | http://dx.doi.org/10.1016/j.polymer.2016.10.040
327 | polymer | EtOH_75 treaded | 110.9054 |  | 2.799213 | 298 | 100000 | 380 | 16.04 | 2.448 | 501.5298 | fig 2 | BERNARDO P et al 2017 | http://dx.doi.org/10.1016/j.polymer.2016.10.040
328 | polymer | EtOH_75 treaded | 110.9054 |  | 27.43403 | 298 | 100000 | 380 | 16.04 | 2.448 | 362.5327 | fig 2 | BERNARDO P et al 2017 | http://dx.doi.org/10.1016/j.polymer.2016.10.040
329 | polymer | EtOH_75 treaded | 110.9054 |  | 186.2796 | 298 | 100000 | 380 | 16.04 | 2.448 | 233.3203 | fig 2 | BERNARDO P et al 2017 | http://dx.doi.org/10.1016/j.polymer.2016.10.040
330 | polymer | EtOH_125 treaded | 132.508 |  | 4.040304 | 298 | 100000 | 380 | 16.04 | 2.448 | 522.5176 | fig 2 | BERNARDO P et al 2017 | http://dx.doi.org/10.1016/j.polymer.2016.10.040
331 | polymer | EtOH_125 treaded | 132.508 |  | 28.94764 | 298 | 100000 | 380 | 16.04 | 2.448 | 417.0403 | fig 2 | BERNARDO P et al 2017 | http://dx.doi.org/10.1016/j.polymer.2016.10.040
332 | polymer | EtOH_125 treaded | 132.508 |  | 187.9544 | 298 | 100000 | 380 | 16.04 | 2.448 | 310.872 | fig 2 | BERNARDO P et al 2017 | http://dx.doi.org/10.1016/j.polymer.2016.10.040
478 | polymer | 6FDA-DAM | 55 | 1.2 | 0 | 308 | 80000 | 380 | 16.04 | 2.448 | 55.4325 | fig S5a | BACHMAN et al 2016 | https://doi.org/10.1038/nmat4621
479 | polymer | 6FDA-DAM | 55 | 1.2 | 0 | 308 | 470000 | 380 | 16.04 | 2.448 | 47.95264 | fig S5a | BACHMAN et al 2016 | https://doi.org/10.1038/nmat4621
480 | polymer | 6FDA-DAM | 55 | 1.2 | 0 | 308 | 960000 | 380 | 16.04 | 2.448 | 44.80421 | fig S5a | BACHMAN et al 2016 | https://doi.org/10.1038/nmat4621
481 | polymer | 6FDA-DAM | 55 | 1.2 | 0 | 308 | 1450000 | 380 | 16.04 | 2.448 | 42.88011 | fig S5a | BACHMAN et al 2016 | https://doi.org/10.1038/nmat4621
482 | polymer | 6FDA-DAM | 55 | 1.2 | 0 | 308 | 1940000 | 380 | 16.04 | 2.448 | 40.72868 | fig S5a | BACHMAN et al 2016 | https://doi.org/10.1038/nmat4621
483 | polymer | 6FDA-DAM | 55 | 1.2 | 0 | 308 | 2430000 | 380 | 16.04 | 2.448 | 39.90825 | fig S5a | BACHMAN et al 2016 | https://doi.org/10.1038/nmat4621
484 | polymer | 6FDA-DAM | 55 | 1.2 | 0 | 308 | 2920000 | 380 | 16.04 | 2.448 | 38.69792 | fig S5a | BACHMAN et al 2016 | https://doi.org/10.1038/nmat4621
485 | polymer | 6FDA-DAM | 55 | 1.2 | 0 | 308 | 3410000 | 380 | 16.04 | 2.448 | 37.60826 | fig S5a | BACHMAN et al 2016 | https://doi.org/10.1038/nmat4621
486 | polymer | 6FDA-DAM | 55 | 1.2 | 0 | 308 | 3900000 | 380 | 16.04 | 2.448 | 36.64599 | fig S5a | BACHMAN et al 2016 | https://doi.org/10.1038/nmat4621
487 | polymer | 6FDA-DAM | 55 | 1.2 | 0 | 308 | 4380000 | 380 | 16.04 | 2.448 | 35.95778 | fig S5a | BACHMAN et al 2016 | https://doi.org/10.1038/nmat4621
488 | polymer | 6FDA-DAM | 55 | 1.2 | 0 | 308 | 4870000 | 380 | 16.04 | 2.448 | 35.39762 | fig S5a | BACHMAN et al 2016 | https://doi.org/10.1038/nmat4621
489 | polymer | 6FDA-DAM | 55 | 1.2 | 0 | 308 | 5350000 | 380 | 16.04 | 2.448 | 34.72399 | fig S5a | BACHMAN et al 2016 | https://doi.org/10.1038/nmat4621
490 | polymer | 6FDA-DAM | 55 | 1.2 | 0 | 308 | 5840000 | 380 | 16.04 | 2.448 | 34.09836 | fig S5a | BACHMAN et al 2016 | https://doi.org/10.1038/nmat4621
491 | polymer | 6FDA-DAM | 55 | 1.2 | 0 | 308 | 6340000 | 380 | 16.04 | 2.448 | 33.48347 | fig S5a | BACHMAN et al 2016 | https://doi.org/10.1038/nmat4621
492 | MMM | 6wt_Ni2(dobdc) | 55 | 1.2 | 0 | 308 | 100000 | 380 | 16.04 | 2.448 | 90.59915 | fig S5d | BACHMAN et al 2016 | https://doi.org/10.1038/nmat4621
493 | MMM | 6wt_Ni2(dobdc) | 55 | 1.2 | 0 | 308 | 470000 | 380 | 16.04 | 2.448 | 78.80802 | fig S5d | BACHMAN et al 2016 | https://doi.org/10.1038/nmat4621
494 | MMM | 6wt_Ni2(dobdc) | 55 | 1.2 | 0 | 308 | 980000 | 380 | 16.04 | 2.448 | 71.91607 | fig S5d | BACHMAN et al 2016 | https://doi.org/10.1038/nmat4621
495 | MMM | 6wt_Ni2(dobdc) | 55 | 1.2 | 0 | 308 | 1460000 | 380 | 16.04 | 2.448 | 66.54211 | fig S5d | BACHMAN et al 2016 | https://doi.org/10.1038/nmat4621
496 | MMM | 6wt_Ni2(dobdc) | 55 | 1.2 | 0 | 308 | 1940000 | 380 | 16.04 | 2.448 | 63.80311 | fig S5d | BACHMAN et al 2016 | https://doi.org/10.1038/nmat4621
497 | MMM | 6wt_Ni2(dobdc) | 55 | 1.2 | 0 | 308 | 2430000 | 380 | 16.04 | 2.448 | 61.19249 | fig S5d | BACHMAN et al 2016 | https://doi.org/10.1038/nmat4621
498 | MMM | 6wt_Ni2(dobdc) | 55 | 1.2 | 0 | 308 | 2930000 | 380 | 16.04 | 2.448 | 60.13583 | fig S5d | BACHMAN et al 2016 | https://doi.org/10.1038/nmat4621
499 | MMM | 6wt_Ni2(dobdc) | 55 | 1.2 | 0 | 308 | 3430000 | 380 | 16.04 | 2.448 | 58.71376 | fig S5d | BACHMAN et al 2016 | https://doi.org/10.1038/nmat4621
500 | MMM | 6wt_Ni2(dobdc) | 55 | 1.2 | 0 | 308 | 3900000 | 380 | 16.04 | 2.448 | 57.67886 | fig S5d | BACHMAN et al 2016 | https://doi.org/10.1038/nmat4621
501 | MMM | 6wt_Ni2(dobdc) | 55 | 1.2 | 0 | 308 | 4400000 | 380 | 16.04 | 2.448 | 56.13903 | fig S5d | BACHMAN et al 2016 | https://doi.org/10.1038/nmat4621
502 | MMM | 6wt_Ni2(dobdc) | 55 | 1.2 | 0 | 308 | 4870000 | 380 | 16.04 | 2.448 | 54.86312 | fig S5d | BACHMAN et al 2016 | https://doi.org/10.1038/nmat4621
503 | MMM | 6wt_Ni2(dobdc) | 55 | 1.2 | 0 | 308 | 5350000 | 380 | 16.04 | 2.448 | 54.17557 | fig S5d | BACHMAN et al 2016 | https://doi.org/10.1038/nmat4621
504 | MMM | 6wt_Ni2(dobdc) | 55 | 1.2 | 0 | 308 | 5840000 | 380 | 16.04 | 2.448 | 53.47157 | fig S5d | BACHMAN et al 2016 | https://doi.org/10.1038/nmat4621
505 | MMM | 6wt_Ni2(dobdc) | 55 | 1.2 | 0 | 308 | 6340000 | 380 | 16.04 | 2.448 | 53.07563 | fig S5d | BACHMAN et al 2016 | https://doi.org/10.1038/nmat4621
506 | MMM | 25wt_Ni2(dobdc) | 55 | 1.2 | 0 | 308 | 70000 | 380 | 16.04 | 2.448 | 382.1624 | fig S5e | BACHMAN et al 2016 | https://doi.org/10.1038/nmat4621
507 | MMM | 25wt_Ni2(dobdc) | 55 | 1.2 | 0 | 308 | 480000 | 380 | 16.04 | 2.448 | 330.6611 | fig S5e | BACHMAN et al 2016 | https://doi.org/10.1038/nmat4621
508 | MMM | 25wt_Ni2(dobdc) | 55 | 1.2 | 0 | 308 | 990000 | 380 | 16.04 | 2.448 | 285.4523 | fig S5e | BACHMAN et al 2016 | https://doi.org/10.1038/nmat4621
509 | MMM | 25wt_Ni2(dobdc) | 55 | 1.2 | 0 | 308 | 1470000 | 380 | 16.04 | 2.448 | 257.8585 | fig S5e | BACHMAN et al 2016 | https://doi.org/10.1038/nmat4621
510 | MMM | 25wt_Ni2(dobdc) | 55 | 1.2 | 0 | 308 | 1980000 | 380 | 16.04 | 2.448 | 229.6355 | fig S5e | BACHMAN et al 2016 | https://doi.org/10.1038/nmat4621
511 | MMM | 25wt_Ni2(dobdc) | 55 | 1.2 | 0 | 308 | 2460000 | 380 | 16.04 | 2.448 | 206.7086 | fig S5e | BACHMAN et al 2016 | https://doi.org/10.1038/nmat4621
512 | MMM | 25wt_Ni2(dobdc) | 55 | 1.2 | 0 | 308 | 2950000 | 380 | 16.04 | 2.448 | 190.22 | fig S5e | BACHMAN et al 2016 | https://doi.org/10.1038/nmat4621
513 | MMM | 25wt_Ni2(dobdc) | 55 | 1.2 | 0 | 308 | 3470000 | 380 | 16.04 | 2.448 | 177.8857 | fig S5e | BACHMAN et al 2016 | https://doi.org/10.1038/nmat4621
514 | MMM | 25wt_Ni2(dobdc) | 55 | 1.2 | 0 | 308 | 3950000 | 380 | 16.04 | 2.448 | 169.5289 | fig S5e | BACHMAN et al 2016 | https://doi.org/10.1038/nmat4621
515 | MMM | 25wt_Ni2(dobdc) | 55 | 1.2 | 0 | 308 | 4440000 | 380 | 16.04 | 2.448 | 162.1101 | fig S5e | BACHMAN et al 2016 | https://doi.org/10.1038/nmat4621
516 | MMM | 25wt_Ni2(dobdc) | 55 | 1.2 | 0 | 308 | 4930000 | 380 | 16.04 | 2.448 | 154.6641 | fig S5e | BACHMAN et al 2016 | https://doi.org/10.1038/nmat4621
517 | MMM | 25wt_Ni2(dobdc) | 55 | 1.2 | 0 | 308 | 5430000 | 380 | 16.04 | 2.448 | 148.3325 | fig S5e | BACHMAN et al 2016 | https://doi.org/10.1038/nmat4621
518 | MMM | 25wt_Ni2(dobdc) | 55 | 1.2 | 0 | 308 | 5920000 | 380 | 16.04 | 2.448 | 143.1003 | fig S5e | BACHMAN et al 2016 | https://doi.org/10.1038/nmat4621
519 | MMM | 25wt_Ni2(dobdc) | 55 | 1.2 | 0 | 308 | 6120000 | 380 | 16.04 | 2.448 | 140.2362 | fig S5e | BACHMAN et al 2016 | https://doi.org/10.1038/nmat4621
536 | polymer | Pebax-1657 |  |  | 0 | 298 | 400000 | 380 | 16.04 | 2.448 | 4.213235 | table 3 | EBADI R et al 2021 | https://doi.org/10.1016/j.jngse.2021.103947
537 | MMM | Pebax-1657/Si-CHA 5% | 54.485 | 0.38 | 0 | 298 | 400000 | 380 | 16.04 | 2.448 | 4.573728 | table 3 | EBADI R et al 2021 | https://doi.org/10.1016/j.jngse.2021.103947
538 | MMM | Pebax-1657/Si-CHA 10% | 35.93 | 0.38 | 0 | 298 | 400000 | 380 | 16.04 | 2.448 | 4.987543 | table 3 | EBADI R et al 2021 | https://doi.org/10.1016/j.jngse.2021.103947
539 | MMM | Pebax-1657/Si-CHA 15% | 45.485 | 0.38 | 0 | 298 | 400000 | 380 | 16.04 | 2.448 | 9.337594 | table 3 | EBADI R et al 2021 | https://doi.org/10.1016/j.jngse.2021.103947
544 | polymer | Pebax-1657 |  |  | 0 | 298 | 200000 | 380 | 16.04 | 2.448 | 3.802469 | fig 13a | EBADI R et al 2021 | https://doi.org/10.1016/j.jngse.2021.103947
545 | MMM | Pebax-1657/Si-CHA 5% | 54.485 | 0.38 | 0 | 298 | 200000 | 380 | 16.04 | 2.448 | 4.071829 | fig 13a | EBADI R et al 2021 | https://doi.org/10.1016/j.jngse.2021.103947
546 | MMM | Pebax-1657/Si-CHA 10% | 35.93 | 0.38 | 0 | 298 | 200000 | 380 | 16.04 | 2.448 | 6.998878 | fig 13a | EBADI R et al 2021 | https://doi.org/10.1016/j.jngse.2021.103947
547 | MMM | Pebax-1657/Si-CHA 15% | 45.485 | 0.38 | 0 | 298 | 200000 | 380 | 16.04 | 2.448 | 8.938272 | fig 13a | EBADI R et al 2021 | https://doi.org/10.1016/j.jngse.2021.103947
552 | polymer | Pebax-1657 |  |  | 0 | 298 | 600000 | 380 | 16.04 | 2.448 | 4.26936 | fig 13a | EBADI R et al 2021 | https://doi.org/10.1016/j.jngse.2021.103947
553 | MMM | Pebax-1657/Si-CHA 5% | 54.485 | 0.38 | 0 | 298 | 600000 | 380 | 16.04 | 2.448 | 6.262626 | fig 13a | EBADI R et al 2021 | https://doi.org/10.1016/j.jngse.2021.103947
554 | MMM | Pebax-1657/Si-CHA 10% | 35.93 | 0.38 | 0 | 298 | 600000 | 380 | 16.04 | 2.448 | 6.244669 | fig 13a | EBADI R et al 2021 | https://doi.org/10.1016/j.jngse.2021.103947
555 | MMM | Pebax-1657/Si-CHA 15% | 45.485 | 0.38 | 0 | 298 | 600000 | 380 | 16.04 | 2.448 | 10.01571 | fig 13a | EBADI R et al 2021 | https://doi.org/10.1016/j.jngse.2021.103947
578 | polymer | Matrimid5218 |  | 0.65 | 0 | 298 | 1000000 | 380 | 16.04 | 2.448 | 0.199301 | fig 9 | TARIQ AR et al 2020 | https://doi.org/10.1016/j.arabjc.2020.10.021
579 | MMM | Matrimid5218/MOF |  | 0.65 | 0 | 298 | 1000000 | 380 | 16.04 | 2.448 | 0.317073 | fig 9 | TARIQ AR et al 2020 | https://doi.org/10.1016/j.arabjc.2020.10.021
580 | MMM | Matrimid5218/MOF |  | 0.65 | 0 | 298 | 1000000 | 380 | 16.04 | 2.448 | 0.398165 | fig 9 | TARIQ AR et al 2020 | https://doi.org/10.1016/j.arabjc.2020.10.021
581 | MMM | Matrimid5218/MOF |  | 0.65 | 0 | 298 | 1000000 | 380 | 16.04 | 2.448 | 0.451994 | fig 9 | TARIQ AR et al 2020 | https://doi.org/10.1016/j.arabjc.2020.10.021
586 | polymer | Matrimid5218 |  | 0.65 | 0 | 308 | 1000000 | 380 | 16.04 | 2.448 | 0.227748728 | fig 14 and 15 | TARIQ AR et al 2020 | https://doi.org/10.1016/j.arabjc.2020.10.021
587 | polymer | Matrimid5218 |  | 0.65 | 0 | 318 | 1000000 | 380 | 16.04 | 2.448 | 0.306622951 | fig 14 and 15 | TARIQ AR et al 2020 | https://doi.org/10.1016/j.arabjc.2020.10.021
588 | polymer | Matrimid5218 |  | 0.65 | 0 | 328 | 1000000 | 380 | 16.04 | 2.448 | 0.374130248 | fig 14 and 15 | TARIQ AR et al 2020 | https://doi.org/10.1016/j.arabjc.2020.10.021
589 | polymer | Matrimid5218 |  | 0.65 | 0 | 338 | 1000000 | 380 | 16.04 | 2.448 | 0.453387111 | fig 14 and 15 | TARIQ AR et al 2020 | https://doi.org/10.1016/j.arabjc.2020.10.021
594 | MMM | Matrimid5218/MOF |  | 0.65 | 0 | 308 | 1000000 | 380 | 16.04 | 2.448 | 0.344486117 | fig 14 and 15 | TARIQ AR et al 2020 | https://doi.org/10.1016/j.arabjc.2020.10.021
595 | MMM | Matrimid5218/MOF |  | 0.65 | 0 | 318 | 1000000 | 380 | 16.04 | 2.448 | 0.416816913 | fig 14 and 15 | TARIQ AR et al 2020 | https://doi.org/10.1016/j.arabjc.2020.10.021
596 | MMM | Matrimid5218/MOF |  | 0.65 | 0 | 328 | 1000000 | 380 | 16.04 | 2.448 | 0.519082513 | fig 14 and 15 | TARIQ AR et al 2020 | https://doi.org/10.1016/j.arabjc.2020.10.021
597 | MMM | Matrimid5218/MOF |  | 0.65 | 0 | 338 | 1000000 | 380 | 16.04 | 2.448 | 0.596556661 | fig 14 and 15 | TARIQ AR et al 2020 | https://doi.org/10.1016/j.arabjc.2020.10.021
608 | polymer | 6FDA-DAM:DABA(3:2) |  |  | 0 | 303 | 690000 | 380 | 16.04 | 2.448 | 4.2 | table 4 | AHMAD MZ et al 2021 / QIU W et al 2013 | https://doi.org/10.1016/j.seppur.2020.117582
610 | polymer | 6FDA-DAM:DABA(3:2) |  |  | 0 | 303 | 100000 | 380 | 16.04 | 2.448 | 3.5 | table 4 | AHMAD MZ et al 2021 / PARK S et al 2014 | https://doi.org/10.1016/j.seppur.2020.117582
612 | MMM | 6FDA-DAM:DABA(3:2)/DMS |  |  | 0 | 303 | 100000 | 380 | 16.04 | 2.448 | 5.6 | table 4 | AHMAD MZ et al 2021 / PARK S et al 2014 | https://doi.org/10.1016/j.seppur.2020.117582
614 | MMM | 6FDA-DAM:DABA(3:2)/DMS |  |  | 0 | 303 | 100000 | 380 | 16.04 | 2.448 | 11.1 | table 4 | AHMAD MZ et al 2021 / PARK S et al 2014 | https://doi.org/10.1016/j.seppur.2020.117582
679 | polymer | Matrimid5218 |  |  | 0 | 308 | 500000 | 380 | 16.04 | 2.448 | 0.18 | table 3 | AKBARI A et al 2020 | https://doi.org/10.1016/j.cep.2020.107804
680 | MMM | Cu-BTC/Matrimid5218 |  | 1.12 | 0 | 308 | 500000 | 380 | 16.04 | 2.448 | 0.18 | table 3 | AKBARI A et al 2020 | https://doi.org/10.1016/j.cep.2020.107804
681 | MMM | Cu-BTC/Matrimid5218 |  | 1.12 | 0 | 308 | 500000 | 380 | 16.04 | 2.448 | 0.19 | table 3 | AKBARI A et al 2020 | https://doi.org/10.1016/j.cep.2020.107804
682 | MMM | Cu-BTC/Matrimid5218 |  | 1.12 | 0 | 308 | 500000 | 380 | 16.04 | 2.448 | 0.22 | table 3 | AKBARI A et al 2020 | https://doi.org/10.1016/j.cep.2020.107804
683 | MMM | Cu-BTC/Matrimid5218 |  | 1.12 | 0 | 308 | 500000 | 380 | 16.04 | 2.448 | 0.27 | table 3 | AKBARI A et al 2020 | https://doi.org/10.1016/j.cep.2020.107804
684 | MMM | Cu-BDC/Matrimid5218 |  | 1.05 | 0 | 308 | 500000 | 380 | 16.04 | 2.448 | 0.18 | table 3 | AKBARI A et al 2020 | https://doi.org/10.1016/j.cep.2020.107804
685 | MMM | Cu-BDC/Matrimid5218 |  | 1.05 | 0 | 308 | 500000 | 380 | 16.04 | 2.448 | 0.21 | table 3 | AKBARI A et al 2020 | https://doi.org/10.1016/j.cep.2020.107804
686 | MMM | Cu-BDC/Matrimid5218 |  | 1.05 | 0 | 308 | 500000 | 380 | 16.04 | 2.448 | 0.21 | table 3 | AKBARI A et al 2020 | https://doi.org/10.1016/j.cep.2020.107804
687 | MMM | Cu-BDC/Matrimid5218 |  | 1.05 | 0 | 308 | 500000 | 380 | 16.04 | 2.448 | 0.21 | table 3 | AKBARI A et al 2020 | https://doi.org/10.1016/j.cep.2020.107804
688 | MMM | Cu-BDC/Matrimid5218 |  | 1.05 | 0 | 308 | 500000 | 380 | 16.04 | 2.448 | 0.25 | table 3 | AKBARI A et al 2020 | https://doi.org/10.1016/j.cep.2020.107804
692 | MMM | Cu-BDC/Matrimid5218 |  | 1.05 | 0 | 318 | 500000 | 380 | 16.04 | 2.448 | 0.2149047 | fig 6a | AKBARI A et al 2020 | https://doi.org/10.1016/j.cep.2020.107804
693 | MMM | Cu-BDC/Matrimid5218 |  | 1.05 | 0 | 328 | 500000 | 380 | 16.04 | 2.448 | 0.2337434 | fig 6a | AKBARI A et al 2020 | https://doi.org/10.1016/j.cep.2020.107804
694 | MMM | Cu-BDC/Matrimid5218 |  | 1.05 | 0 | 338 | 500000 | 380 | 16.04 | 2.448 | 0.2710952 | fig 6a | AKBARI A et al 2020 | https://doi.org/10.1016/j.cep.2020.107804
698 | MMM | Cu-BTC/Matrimid5218 |  | 1.12 | 0 | 318 | 500000 | 380 | 16.04 | 2.448 | 0.2482394 | fig 6b | AKBARI A et al 2020 | https://doi.org/10.1016/j.cep.2020.107804
699 | MMM | Cu-BTC/Matrimid5218 |  | 1.12 | 0 | 328 | 500000 | 380 | 16.04 | 2.448 | 0.267148 | fig 6b | AKBARI A et al 2020 | https://doi.org/10.1016/j.cep.2020.107804
700 | MMM | Cu-BTC/Matrimid5218 |  | 1.12 | 0 | 338 | 500000 | 380 | 16.04 | 2.448 | 0.2888889 | fig 6b | AKBARI A et al 2020 | https://doi.org/10.1016/j.cep.2020.107804
705 | MMM | Cu-BDC/Matrimid5218 |  | 1.05 | 0 | 308 | 100000 | 380 | 16.04 | 2.448 | 0.2590476 | fig 8a | AKBARI A et al 2020 | https://doi.org/10.1016/j.cep.2020.107804
706 | MMM | Cu-BDC/Matrimid5218 |  | 1.05 | 0 | 308 | 200000 | 380 | 16.04 | 2.448 | 0.2454212 | fig 8a | AKBARI A et al 2020 | https://doi.org/10.1016/j.cep.2020.107804
707 | MMM | Cu-BDC/Matrimid5218 |  | 1.05 | 0 | 308 | 300000 | 380 | 16.04 | 2.448 | 0.2357143 | fig 8a | AKBARI A et al 2020 | https://doi.org/10.1016/j.cep.2020.107804
708 | MMM | Cu-BDC/Matrimid5218 |  | 1.05 | 0 | 308 | 400000 | 380 | 16.04 | 2.448 | 0.2094241 | fig 8a | AKBARI A et al 2020 | https://doi.org/10.1016/j.cep.2020.107804
713 | MMM | Cu-BTC/Matrimid5218 |  | 1.12 | 0 | 308 | 100000 | 380 | 16.04 | 2.448 | 0.3163065 | fig 8b | AKBARI A et al 2020 | https://doi.org/10.1016/j.cep.2020.107804
714 | MMM | Cu-BTC/Matrimid5218 |  | 1.12 | 0 | 308 | 200000 | 380 | 16.04 | 2.448 | 0.3092979 | fig 8b | AKBARI A et al 2020 | https://doi.org/10.1016/j.cep.2020.107804
715 | MMM | Cu-BTC/Matrimid5218 |  | 1.12 | 0 | 308 | 300000 | 380 | 16.04 | 2.448 | 0.28051 | fig 8b | AKBARI A et al 2020 | https://doi.org/10.1016/j.cep.2020.107804
716 | MMM | Cu-BTC/Matrimid5218 |  | 1.12 | 0 | 308 | 400000 | 380 | 16.04 | 2.448 | 0.2508834 | fig 8b | AKBARI A et al 2020 | https://doi.org/10.1016/j.cep.2020.107804
729 | MMM | SAPO-34/PEI | 1 |  | 0 | 303 | 100000 | 380 | 16.04 | 2.448 | 0.02154094 | fig 7 | MESSAOUD AB et al 2015 | http://dx.doi.org/10.1016/j.seppur.2015.04.017
757 | MMM | HOF-30/matrimid5218 | 15 | 0.394 | 0 | 298 | 100000 | 380 | 16.04 | 2.448 | 4.6 | table S3 | LI W et al 2022 | https://doi.org/10.1016/j.memsci.2021.120021
796 | zeolite | SSZ-13 | 3 | 0.372 | 0 | 303 | 100000 | 380 | 16.04 | 2.448 | 107.3721 | fig 4 | AYDANI A et al 2021 | https://doi.org/10.1016/j.seppur.2020.117796
797 | zeolite | SSZ-13 | 3 | 0.372 | 0 | 323 | 100000 | 380 | 16.04 | 2.448 | 120.0028 | fig 4 | AYDANI A et al 2021 | https://doi.org/10.1016/j.seppur.2020.117796
798 | zeolite | SSZ-13 | 3 | 0.372 | 0 | 353 | 100000 | 380 | 16.04 | 2.448 | 134.1193 | fig 4 | AYDANI A et al 2021 | https://doi.org/10.1016/j.seppur.2020.117796
808 | zeolite | SSZ-13 | 3 | 0.372 | 0 | 303 | 500000 | 380 | 16.04 | 2.448 | 136.555 | fig 4 | AYDANI A et al 2021 | https://doi.org/10.1016/j.seppur.2020.117796
809 | zeolite | SSZ-13 | 3 | 0.372 | 0 | 323 | 500000 | 380 | 16.04 | 2.448 | 147.6106 | fig 4 | AYDANI A et al 2021 | https://doi.org/10.1016/j.seppur.2020.117796
810 | zeolite | SSZ-13 | 3 | 0.372 | 0 | 353 | 500000 | 380 | 16.04 | 2.448 | 157.7967 | fig 4 | AYDANI A et al 2021 | https://doi.org/10.1016/j.seppur.2020.117796
817 | zeolite | SSZ-13 | 3 | 0.372 | 0 | 303 | 300000 | 380 | 16.04 | 2.448 | 136.5647 | fig 8 | AYDANI A et al 2021 | https://doi.org/10.1016/j.seppur.2020.117796
829 | zeolite | SSZ-13 | 3 | 0.372 | 0 | 303 | 200000 | 380 | 16.04 | 2.448 | 106.9383 | fig 5 | AYDANI A et al 2021 | https://doi.org/10.1016/j.seppur.2020.117796
830 | zeolite | SSZ-13 | 3 | 0.372 | 0 | 303 | 400000 | 380 | 16.04 | 2.448 | 138.2856 | fig 5 | AYDANI A et al 2021 | https://doi.org/10.1016/j.seppur.2020.117796
831 | zeolite | SSZ-13 | 3 | 0.372 | 0 | 303 | 600000 | 380 | 16.04 | 2.448 | 137.2736 | fig 5 | AYDANI A et al 2021 | https://doi.org/10.1016/j.seppur.2020.117796
841 | zeolite | M1 | 0.9 |  | 0 | 298 | 100000 | 380 | 16.04 | 2.448 | 28.01184 | fig 2 | WU X et al 2022 | https://doi.org/10.1016/j.memsci.2022.120291
106 | zeolite | O3at473K | 1.2 | 0.38 | 0 | 298 | 200000 | 444.3 | 30.07 | 4.226 | 61.65463 | fig 7 | LI Y et al 2021 | https://doi.org/10.1016/j.memsci.2021.119349
107 | zeolite | O3at473K | 1.2 | 0.38 | 0 | 298 | 200000 | 550 | 146.06 | 4.49 | 23.67417 | fig 7 | LI Y et al 2021 | https://doi.org/10.1016/j.memsci.2021.119349
909 | zeolite | unmodified MFI-type | 7 | 0.58 | 0 | 473 | 200000 | 550 | 146.06 | 4.49 | 171.4403 | fig 4 | KANEZASHI M and LI YS 2009 | https://doi.org/10.1021/jp804586q
910 | zeolite | unmodified MFI-type | 7 | 0.58 | 0 | 373 | 200000 | 550 | 146.06 | 4.49 | 156.1305 | fig 4 | KANEZASHI M and LI YS 2009 | https://doi.org/10.1021/jp804586q
911 | zeolite | unmodified MFI-type | 7 | 0.58 | 0 | 298 | 200000 | 550 | 146.06 | 4.49 | 109.5342 | fig 4 | KANEZASHI M and LI YS 2009 | https://doi.org/10.1021/jp804586q
948 | zeolite | counter-diffusion modified | 7 | 0.58 | 0 | 473 | 200000 | 550 | 146.06 | 4.49 | 13.00928 | fig 7 | KANEZASHI M and LI YS 2009 | https://doi.org/10.1021/jp804586q
949 | zeolite | counter-diffusion modified | 7 | 0.58 | 0 | 373 | 200000 | 550 | 146.06 | 4.49 | 7.1311 | fig 7 | KANEZASHI M and LI YS 2009 | https://doi.org/10.1021/jp804586q
950 | zeolite | counter-diffusion modified | 7 | 0.58 | 0 | 323 | 200000 | 550 | 146.06 | 4.49 | 2.964528 | fig 7 | KANEZASHI M and LI YS 2009 | https://doi.org/10.1021/jp804586q